## Лист1
ЭЛЕКТРОННАЯ ТАБЛИЦА ХИМИЧЕСКОЙ СТОЙКОСТИ ПОЛИМЕРНЫХ МАТЕРИАЛОВ |  |  |  |  | ПВХ | ПП | ПВДФ | ХПВХ | NBR | EPDM | FPM | PTFE
НАЗВАНИЕ | СОСТОЯНИЕ | ФОРМУЛА | КОНЦ. | ТЕМПЕРАТУРА | Материал корпуса |  |  |  | Материал уплотнений
Адипиновая кислота | AQ.SOL | HOOC(CH2)4COOH | SAT | 20 | 1 | 1 | 1 | 1 | 1 | 1 | 1 | 1
Адипиновая кислота | AQ.SOL | HOOC(CH2)4COOH | SAT | 40 | 1 | 1 | 1 | 1 | 1 | 1 | 2 | 1
Адипиновая кислота | AQ.SOL | HOOC(CH2)4COOH | SAT | 60 | 2 | 1 | 1 | 1 | 1 | 1 | 1 | 1
Адипиновая кислота | AQ.SOL | HOOC(CH2)4COOH | SAT | 80 |  | 2 | 1 | 1 |  | 2 | 1 | 1
Адипиновая кислота | AQ.SOL | HOOC(CH2)4COOH | SAT | 100 |  |  | 1 |  |  | 2 | 1 | 1
Адипиновая кислота | AQ.SOL | HOOC(CH2)4COOH | SAT | 120 |  |  | 1 |  |  |  | 2 | 1
Азотистая кислота | AQ.SOL | HNO2 | 10 | 120
Азотистая кислота | AQ.SOL | HNO2 | 10 | 20 |  | 1 |  |  | 3 | 2 | 1
Азотистая кислота | AQ.SOL | HNO2 | 10 | 60 |  | 3
Азотистая кислота | AQ.SOL | HNO2 | 10 | 100
Азотистая кислота | AQ.SOL | HNO2 | 10 | 40 |  | 2
Азотистая кислота | AQ.SOL | HNO2 | 10 | 80
Азотистокислый натрий | AQ.SOL | NaNO3 | SAT | 100 |  |  | 1 |  |  |  | 1 | 1
Азотистокислый натрий | AQ.SOL | NaNO3 | SAT | 40 | 1 | 1 | 1 | 1 | 1 | 1 | 1 | 1
Азотистокислый натрий | AQ.SOL | NaNO2 | SAT | 120 |  |  | 1 |  |  |  |  | 1
Азотистокислый натрий | AQ.SOL | NaNO3 | SAT | 60 | 1 | 1 | 1 | 1 | 1 | 1 | 1 | 1
Азотистокислый натрий | AQ.SOL | NaNO3 | SAT | 80 |  |  | 1 | 1 | 2 | 1 | 1 | 1
Азотистокислый натрий | AQ.SOL | NaNO3 | SAT | 120 |  |  | 1 |  |  |  |  | 1
Азотистокислый натрий | AQ.SOL | NaNO2 | SAT | 20 | 1 | 1 | 1 | 1 | 1 | 1 | 1 | 1
Азотистокислый натрий | AQ.SOL | NaNO2 | SAT | 40 | 1 | 1 | 1 | 1 | 1 | 1 | 1 | 1
Азотистокислый натрий | AQ.SOL | NaNO2 | SAT | 60 | 2 | 1 | 1 | 1 |  | 1 | 1 | 1
Азотистокислый натрий | AQ.SOL | NaNO3 | SAT | 20 | 1 | 1 | 1 | 1 | 1 | 1 | 1 | 1
Азотистокислый натрий | AQ.SOL | NaNO2 | SAT | 100 |  |  | 1 |  |  |  | 1 | 1
Азотистокислый натрий | AQ.SOL | NaNO2 | SAT | 80 |  | 2 | 1 | 2 |  | 1 | 1 | 1
Азотистые газы Азотная окись | ANHYDR. | NOx | DIL | 60 | 2 | 3 | 1 |  |  | 2 | 1 | 1
Азотистые газы Азотная окись | ANHYDR. | NOx | DIL | 40 | 2 | 2 | 1 |  | 3 | 1 | 1 | 1
Азотистые газы Азотная окись | ANHYDR. | NOx | DIL | 120
Азотистые газы Азотная окись | ANHYDR. | NOx | DIL | 20 | 1 | 1 | 1 |  | 2 | 1 | 1 | 1
Азотистые газы Азотная окись | ANHYDR. | NOx | DIL | 80 |  |  | 1 |  |  |  |  | 1
Азотистые газы Азотная окись | ANHYDR. | NOx | DIL | 100 |  |  | 1 |  |  |  |  | 1
Азотная кислота | AQ.SOL | HNO3 | 40 | 40 | 1 | 3 | 1 | 1 |  | 1 | 1 | 1
Азотная кислота | AQ.SOL | HNO3 | 40 | 60 | 2 | 3 | 1 | 1 |  | 2 | 1 | 1
Азотная кислота | AQ.SOL | HNO3 | 70 | 60 | 3 |  | 1 | 3 |  |  | 3 | 1
Азотная кислота | AQ.SOL | HNO3 | 70 | 40 | 2 |  | 1 | 1 |  |  | 2 | 1
Азотная кислота | AQ.SOL | HNO3 | 70 | 80 |  |  | 2 |  |  |  |  | 1
Азотная кислота | AQ.SOL | HNO3 | 40 | 20 | 1 | 2 | 1 | 1 | 3 | 1 | 1 | 1
Азотная кислота | AQ.SOL | HNO3 | 70 | 120
Азотная кислота | AQ.SOL | HNO3 | 70 | 100 |  |  | 2 |  |  |  |  | 1
Азотная кислота | AQ.SOL | HNO3 | 70 | 20 | 2 | 3 | 1 | 1 | 3 | 3 | 1 | 1
Азотная кислота | TECH.P | HNO3 | 100 | 120
Азотная кислота | TECH.P | HNO3 | 100 | 100
Азотная кислота | TECH.P | HNO3 | 100 | 80
Азотная кислота | TECH.P | HNO3 | 100 | 60 |  |  | 3
Азотная кислота | AQ.SOL | HNO3 | 40 | 100 |  |  | 1 |  |  |  | 3 | 1
Азотная кислота | AQ.SOL | HNO3 | 40 | 120
Азотная кислота | AQ.SOL | HNO3 | 20 | 20 | 1 | 1 | 1 | 1 | 3 | 1 | 1 | 1
Азотная кислота | AQ.SOL | HNO3 | 20 | 40 | 1 | 2 | 1 | 1 |  |  | 1 | 1
Азотная кислота | AQ.SOL | HNO3 | 20 | 60 | 2 | 3 | 1 | 1 |  |  | 1 | 1
Азотная кислота | AQ.SOL | HNO3 | 20 | 80 |  | 3 | 1 | 1 |  |  | 1 | 1
Азотная кислота | AQ.SOL | HNO3 | 40 | 80 |  |  | 1 |  |  |  | 2 | 1
Азотная кислота | AQ.SOL | HNO3 | 20 | 120 | [7 empty] | 1
Азотная кислота | TECH.P | HNO3 | 100 | 40 | 3 |  | 3
Азотная кислота | TECH.P | HNO3 | 100 | 20 | 3 | 3 | 2 | 3 | 3 | 3 | 2 | 2
Азотная кислота | AQ.SOL | HNO3 | 20 | 100 |  | 3 | 1 |  |  | 2 |  | 1
Азотнокислая ртуть | AQ.SOL | HgNO3 | SAT | 20 | 1 | 1 | 1 | 1 | 1 | 1 | 1 | 1
Азотнокислая ртуть | AQ.SOL | HgNO3 | SAT | 40 | 1 | 1 | 1 |  |  |  |  | 1
Азотнокислая ртуть | AQ.SOL | HgNO3 | SAT | 120 |  |  | 1 |  |  |  |  | 1
Азотнокислая ртуть | AQ.SOL | HgNO3 | SAT | 100 |  |  | 1 |  |  |  |  | 1
Азотнокислая ртуть | AQ.SOL | HgNO3 | SAT | 80 |  |  | 1 |  |  |  |  | 1
Азотнокислая ртуть | AQ.SOL | HgNO3 | SAT | 60 | 1 | 1 | 1 |  |  |  |  | 1
Азотнокислое железо |  | Fe(NO3)3 | ND | 40 | 1 | 1 | 1 |  |  |  |  | 1
Азотнокислое железо |  | Fe(NO3)3 | ND | 120
Азотнокислое железо |  | Fe(NO3)3 | ND | 100
Азотнокислое железо |  | Fe(NO3)3 | ND | 60 | 1 | 1 | 1 |  |  |  |  | 1
Азотнокислое железо |  | Fe(NO3)3 | ND | 20 | 1 | 1 | 1 | 1 | 1 | 1 | 1 | 1
Азотнокислое железо |  | Fe(NO3)3 | ND | 80
Азотнокислый аммоний | AQ.SOL | NH4NO3 | SAT | 120 |  |  | 1 |  |  |  |  | 1
Азотнокислый аммоний | AQ.SOL | NH4NO3 | SAT | 100 |  |  | 1 |  |  |  |  | 1
Азотнокислый аммоний | AQ.SOL | NH4NO3 | SAT | 80 |  | 2 | 1 | 1 |  | 1 |  | 1
Азотнокислый аммоний | AQ.SOL | NH4NO3 | SAT | 60 | 2 | 1 | 1 | 1 | 2 | 1 | 2 | 1
Азотнокислый аммоний | AQ.SOL | NH4NO3 | SAT | 40 | 2 | 1 | 1 | 1 | 1 | 1 | 2 | 1
Азотнокислый аммоний | AQ.SOL | NH4NO3 | SAT | 20 | 1 | 1 | 1 | 1 | 1 | 1 | 1 | 1
Азотнокислый калий | AQ.SOL | KNO3 | SAT | 120 |  |  | 1 |  |  |  |  | 1
Азотнокислый калий | AQ.SOL | KNO3 | SAT | 100 |  |  | 1 |  |  |  | 1 | 1
Азотнокислый калий | AQ.SOL | KNO3 | SAT | 80 |  |  | 1 |  | 2 | 1 | 1 | 1
Азотнокислый калий | AQ.SOL | KNO3 | SAT | 40 | 1 | 1 | 1 | 1 | 1 | 1 | 1 | 1
Азотнокислый калий | AQ.SOL | KNO3 | SAT | 20 | 1 | 1 | 1 | 1 | 1 | 1 | 1 | 1
Азотнокислый калий | AQ.SOL | KNO3 | SAT | 60 | 1 | 1 | 1 | 1 | 1 | 1 | 1 | 1
Азотнокислый никель | AQ.SOL | Ni(NO3)2 | SAT | 120 | [7 empty] | 1
Азотнокислый никель | AQ.SOL | Ni(NO3)2 | SAT | 20 | 1 | 1 | 1 | 1 | 1 | 1 | 1 | 1
Азотнокислый никель | AQ.SOL | Ni(NO3)2 | SAT | 40 | 1 | 1 | 1 |  | 1 | 1 | 1 | 1
Азотнокислый никель | AQ.SOL | Ni(NO3)2 | SAT | 60 | 1 | 1 | 1 |  | 1 | 1 | 1 | 1
Азотнокислый никель | AQ.SOL | Ni(NO3)2 | SAT | 80 |  | 2 | 1 |  | 2 | 1 | 1 | 1
Азотнокислый никель | AQ.SOL | Ni(NO3)2 | SAT | 100 |  | 2 | 1 |  |  |  | 1 | 1
Азотнокислый свинец | AQ.SOL | Pb(NO3)2 | SAT | 80 |  | 1 | 1 | 1 | 2 | 1 | 1 | 1
Азотнокислый свинец | AQ.SOL | Pb(NO3)2 | SAT | 60 | 1 | 1 | 1 | 1 | 1 | 1 | 1 | 1
Азотнокислый свинец | AQ.SOL | Pb(NO3)2 | SAT | 40 | 1 | 1 | 1 | 1 | 1 | 1 | 1 | 1
Азотнокислый свинец | AQ.SOL | Pb(NO3)2 | SAT | 20 | 1 | 1 | 1 | 1 | 1 | 1 | 1 | 1
Азотнокислый свинец | AQ.SOL | Pb(NO3)2 | SAT | 100 |  |  | 1 |  |  |  | 1 | 1
Азотнокислый свинец | AQ.SOL | Pb(NO3)2 | SAT | 120
Акрилонитрил | TECH.P | CH2=CH-CN | 100 | 80 | [7 empty] | 2
Акрилонитрил | TECH.P | CH2=CH-CN | 100 | 100
Акрилонитрил | TECH.P | CH2=CH-CN | 100 | 60 | [6 empty] | 3 | 1
Акрилонитрил | TECH.P | CH2=CH-CN | 100 | 40 |  | 2 | 3 |  |  | 2 | 2 | 1
Акрилонитрил | TECH.P | CH2=CH-CN | 100 | 20 | 3 | 2 | 2 |  | 3 | 2 | 2 | 1
Акрилонитрил | TECH.P | CH2=CH-CN | 100 | 120
Аллиловый спирт |  | CH2=CHCH2Cl | ND | 80 | [7 empty] | 1
Аллиловый спирт |  | CH2=CHCH2Cl | ND | 20 | 3 |  | 1 |  | 2 | 3 | 2 | 1
Аллиловый спирт | AQ.SOL | CH2=CH-CH2OH | 96 | 60 |  |  | 1 |  | 2 | 2 | 3 | 1
Аллиловый спирт | AQ.SOL | CH2=CH-CH2OH | 96 | 40 | 3 | 2 | 1 |  | 2 | 2 | 2 | 1
Аллиловый спирт | AQ.SOL | CH2=CH-CH2OH | 96 | 20 | 3 | 1 | 1 | 3 | 1 | 2 | 2 | 1
Аллиловый спирт |  | CH2=CHCH2Cl | ND | 120 | [7 empty] | 1
Аллиловый спирт |  | CH2=CHCH2Cl | ND | 100 | [7 empty] | 1
Аллиловый спирт | AQ.SOL | CH2=CH-CH2OH | 96 | 80 |  |  | 1 |  |  | 3 |  | 1
Аллиловый спирт | AQ.SOL | CH2=CH-CH2OH | 96 | 120 |  |  | 2 |  |  |  |  | 2
Аллиловый спирт | AQ.SOL | CH2=CH-CH2OH | 96 | 100 |  |  | 1 |  |  |  |  | 1
Аллиловый спирт |  | CH2=CHCH2Cl | ND | 60 |  |  | 3 |  |  |  | 3 | 1
Аллиловый спирт |  | CH2=CHCH2Cl | ND | 40 |  |  | 2 |  | 3 | 3 | 2 | 1
Алюминиевонатриевые квасцы | AQ.SOL | NaAl(SO4)2 | SAT | 120 |  |  | 1
Алюминиевонатриевые квасцы | AQ.SOL | NaAl(SO4)2 | SAT | 100 |  |  | 1
Алюминиевонатриевые квасцы | AQ.SOL | NaAl(SO4)2 | SAT | 20 | 1 | 1 | 1 | 1 |  | 1 | 1 | 1
Алюминиевонатриевые квасцы | AQ.SOL | NaAl(SO4)2 | SAT | 40 | 1 | 1 | 1 | 1 |  | 1 | 1 | 1
Алюминиевонатриевые квасцы | AQ.SOL | NaAl(SO4)2 | SAT | 60 | 1 | 1 | 1 | 1 |  |  | 1 | 1
Алюминиевонатриевые квасцы | AQ.SOL | NaAl(SO4)2 | SAT | 80 |  | 1 | 1 | 1 |  |  | 1 | 1
Алюминиевые квасцы | AQ.SOL | Al2(SO4)3K2SO4 4H2O | DIL | 60 | 2 | 1 | [5 empty] | 1
Алюминиевые квасцы | AQ.SOL | Al2(SO4)3K2SO4 4H2O | DIL | 120
Алюминиевые квасцы | AQ.SOL | Al2(SO4)3K2SO4 4H2O | DIL | 80 | [7 empty] | 1
Алюминиевые квасцы | AQ.SOL | Al2(SO4)3K2SO4 4H2O | DIL | 40 | 2 | 1 | [5 empty] | 1
Алюминиевые квасцы | AQ.SOL | Al2(SO4)3K2SO4 4H2O | DIL | 20 | 1 | 1 |  | 1 | 1 | 1 | 1 | 1
Алюминиевые квасцы | AQ.SOL | Al2(SO4)3K2SO4 4H2O | SAT | 120 |  |  | 1 |  |  |  |  | 1
Алюминиевые квасцы | AQ.SOL | Al2(SO4)3K2SO4 4H2O | SAT | 100 |  |  | 1 |  | 2 | 2 | 1 | 1
Алюминиевые квасцы | AQ.SOL | Al2(SO4)3K2SO4 4H2O | SAT | 80 |  | 1 | 1 |  | 2 | 2 | 1 | 1
Алюминиевые квасцы | AQ.SOL | Al2(SO4)3K2SO4 4H2O | SAT | 60 | 2 | 1 | 1 |  | 1 | 1 | 1 | 1
Алюминиевые квасцы | AQ.SOL | Al2(SO4)3K2SO4 4H2O | SAT | 40 | 2 | 1 | 1 | 1 | 1 | 1 | 1 | 1
Алюминиевые квасцы | AQ.SOL | Al2(SO4)3K2SO4 4H2O | SAT | 20 | 1 | 1 | 1 | 1 | 1 | 1 | 1 | 1
Алюминиевые квасцы | AQ.SOL | Al2(SO4)3K2SO4 4H2O | DIL | 100
Алюминий азотнокислый | AQ.SOL | Al(NO3)3 | SAT | 80 |  |  | 1 | 1 | 2 | 1 | 1 | 1
Алюминий азотнокислый | AQ.SOL | Al(NO3)3 | SAT | 120 |  |  | 3
Алюминий азотнокислый | AQ.SOL | Al(NO3)3 | SAT | 20 | 1 | 1 | 1 | 1 | 1 | 1 | 1 | 1
Алюминий азотнокислый | AQ.SOL | Al(NO3)3 | SAT | 100 |  |  | 2 |  |  | 2 | 1 | 1
Алюминий азотнокислый | AQ.SOL | Al(NO3)3 | SAT | 60 | 1 | 1 | 1 | 1 | 1 | 1 | 1 | 1
Алюминий азотнокислый | AQ.SOL | Al(NO3)3 | SAT | 40 | 1 | 1 | 1 | 1 | 1 | 1 | 1 | 1
Алюминий бромистый | AQ.SOL | AlBr3 | SAT | 100 |  |  | 1 |  |  |  |  | 1
Алюминий бромистый | AQ.SOL | AlBr3 | SAT | 20 |  |  | 1 |  | 1 | 1 | 1 | 1
Алюминий бромистый | AQ.SOL | AlBr3 | SAT | 40 |  |  | 1 |  | 1 | 1 | 1 | 1
Алюминий бромистый | AQ.SOL | AlBr3 | SAT | 60 |  |  | 1 |  | 1 | 1 | 1 | 1
Алюминий бромистый | AQ.SOL | AlBr3 | SAT | 80 |  |  | 1 |  |  |  | 1 | 1
Алюминий бромистый | AQ.SOL | AlBr3 | SAT | 120 |  |  | 1 |  |  |  |  | 1
Алюминий гидроксид | AQ.SOL | Al(OH)3 | ALL | 20 | 1 | 1 | 1 | 1 | 1 | 1 | 1 | 1
Алюминий гидроксид | AQ.SOL | Al(OH)3 | ALL | 40 | 1 | 1 | 1 | 1 | 1 | 1 | 1 | 1
Алюминий гидроксид | AQ.SOL | Al(OH)3 | ALL | 60 | 1 | 1 | 1 | 1 | 1 | 1 | 1 | 1
Алюминий гидроксид | AQ.SOL | Al(OH)3 | ALL | 80 |  | 1 | 1 |  | 2 | 2 | 1 | 1
Алюминий гидроксид | AQ.SOL | Al(OH)3 | ALL | 100 |  |  | 1 |  | 2 | 2 | 2 | 1
Алюминий гидроксид | AQ.SOL | Al(OH)3 | ALL | 120 |  |  | 1
Алюминий сульфат | AQ.SOL | Al2(SO4)3 | 10 | 120 |  |  | 1 |  |  |  |  | 1
Алюминий сульфат | AQ.SOL | Al2(SO4)3 | SAT | 60 | 1 | 1 | 1 | 1 | 1 | 1 | 1 | 1
Алюминий сульфат | AQ.SOL | Al2(SO4)3 | SAT | 40 | 1 | 1 | 1 | 1 | 1 | 1 | 1 | 1
Алюминий сульфат | AQ.SOL | Al2(SO4)3 | SAT | 20 | 1 | 1 | 1 | 1 | 1 | 1 | 1 | 1
Алюминий сульфат | AQ.SOL | Al2(SO4)3 | SAT | 100 |  | 2 | 1 | 1 |  |  |  | 1
Алюминий сульфат | AQ.SOL | Al2(SO4)3 | SAT | 120 |  |  | 2
Алюминий сульфат | AQ.SOL | Al2(SO4)3 | 10 | 20 | 1 | 1 | 1 | 1 | 1 | 1 | 1 | 1
Алюминий сульфат | AQ.SOL | Al2(SO4)3 | 10 | 40 | 1 | 1 | 1 |  | 1 | 1 | 1 | 1
Алюминий сульфат | AQ.SOL | Al2(SO4)3 | 10 | 60 | 2 | 1 | 1 |  | 1 | 1 | 1 | 1
Алюминий сульфат | AQ.SOL | Al2(SO4)3 | 10 | 80 |  | 1 | 1 |  |  |  | 1 | 1
Алюминий сульфат | AQ.SOL | Al2(SO4)3 | SAT | 80 |  | 1 | 1 | 1 |  |  | 1 | 1
Алюминий сульфат | AQ.SOL | Al2(SO4)3 | 10 | 100 |  | 1 | 1 |  |  |  | 1 | 1
Алюминий фтористый | AQ.SOL | AlF3 | SAT | 80
Алюминий фтористый | AQ.SOL | AlF3 | SAT | 120
Алюминий фтористый | AQ.SOL | AlF3 | SAT | 100
Алюминий фтористый | AQ.SOL | AlF3 | SAT | 60 | 1 |  | 1 |  |  |  |  | 1
Алюминий фтористый | AQ.SOL | AlF3 | SAT | 40 | 1 |  | 1 |  |  |  |  | 1
Алюминий фтористый | AQ.SOL | AlF3 | SAT | 20 | 1 |  | 1 | 1 | 1 |  |  | 1
Алюминий хлорид | AQ.SOL | AlCl3 | ALL | 120 | [7 empty] | 1
Алюминий хлорид | AQ.SOL | AlCl3 | ALL | 40 | 1 | 1 | 1 | 1 | 1 | 1 | 1 | 1
Алюминий хлорид | AQ.SOL | AlCl3 | ALL | 20 | 1 | 1 | 1 | 1 | 1 | 1 | 1 | 1
Алюминий хлорид | AQ.SOL | AlCl3 | ALL | 60 | 2 | 1 | 2 | 1 | 2 | 1 | 1 | 1
Алюминий хлорид | AQ.SOL | AlCl3 | ALL | 80 |  | 1 | 3 | 1 | 2 |  | 1 | 1
Алюминий хлорид | AQ.SOL | AlCl3 | ALL | 100 |  | 2 | 3 |  | 3 |  | 1 | 1
Амилацетат | TECH.P | CH3COO(CH2)4CH3 | 100 | 60 |  | 3 | 2 |  |  |  |  | 2
Амилацетат | TECH.P | CH3COO(CH2)4CH3 | 100 | 120
Амилацетат | TECH.P | CH3COO(CH2)4CH3 | 100 | 80
Амилацетат | TECH.P | CH3COO(CH2)4CH3 | 100 | 40 |  | 3 | 2 |  |  | 3 |  | 1
Амилацетат | TECH.P | CH3COO(CH2)4CH3 | 100 | 20 | 3 | 2 | 1 | 3 | 3 | 2 | 3 | 1
Амилацетат | TECH.P | CH3COO(CH2)4CH3 | 100 | 100
Амиловый спирт |  | CH3(CH2)3CH2OH | 100 | 120 |  |  | 2 |  |  |  |  | 1
Амиловый спирт |  | CH3(CH2)3CH2OH | 100 | 20 | 2 | 1 | 1 | 2 | 2 | 1 | 1 | 1
Амиловый спирт |  | CH3(CH2)3CH2OH | 100 | 60 |  | 1 | 1 |  | 2 | 1 | 2 | 1
Амиловый спирт |  | CH3(CH2)3CH2OH | 100 | 40 |  | 1 | 1 |  | 2 | 1 | 1 | 1
Амиловый спирт |  | CH3(CH2)3CH2OH | 100 | 80 |  | 2 | 1 |  |  | 1 | 2 | 1
Амиловый спирт |  | CH3(CH2)3CH2OH | 100 | 100 |  |  | 1 |  |  |  |  | 1
Аминоуксусная кислота | AQ.SOL | NH2CH2COOH | 10 | 80 |  |  | 1 | 1
Аминоуксусная кислота | AQ.SOL | NH2CH2COOH | 10 | 120
Аминоуксусная кислота | AQ.SOL | NH2CH2COOH | 10 | 60 |  |  | 1 | 1
Аминоуксусная кислота | AQ.SOL | NH2CH2COOH | 10 | 40 | 1 | 1 | 1 | 1 | 2 | 1 | 1
Аминоуксусная кислота | AQ.SOL | NH2CH2COOH | 10 | 20 | 1 | 1 | 1 | 1 | 1 | 1 | 1
Аминоуксусная кислота | AQ.SOL | NH2CH2COOH | 10 | 100 |  |  | 1
Аммиак | AQ.SOL | NH3 | SAT | 80 |  | 2 |  | 3 |  | 1
Аммиак | AQ.SOL | NH3 | SAT | 40 | 2 | 1 |  | 3 | 2 | 1 | 2
Аммиак | AQ.SOL | NH3 | DIL | 60 | 2
Аммиак | AQ.SOL | NH3 | SAT | 100
Аммиак | AQ.SOL | NH3 | DIL | 80
Аммиак | AQ.SOL | NH3 | DIL | 120
Аммиак | AQ.SOL | NH3 | DIL | 20 | 1 | 1 | 3 | 2 | 2 | 1 | 2
Аммиак | AQ.SOL | NH3 | DIL | 100
Аммиак | AQ.SOL | NH3 | SAT | 20 | 1 | 1 | 3 | 3 | 2 | 1 | 2
Аммиак | AQ.SOL | NH3 | DIL | 40 | 2
Аммиак | AQ.SOL | NH3 | SAT | 60 | 2 | 1 |  | 3 |  | 1 | 3
Аммиак | AQ.SOL | NH3 | SAT | 120
Ангидрид уксусной кислоты | TECH.P | (CH3CO)2O | 100 | 40 |  | 2 | [5 empty] | 1
Ангидрид уксусной кислоты | TECH.P | (CH3CO)2O | 100 | 120
Ангидрид уксусной кислоты | TECH.P | (CH3CO)2O | 100 | 100 | [7 empty] | 1
Ангидрид уксусной кислоты | TECH.P | (CH3CO)2O | 100 | 80 | [7 empty] | 1
Ангидрид уксусной кислоты | TECH.P | (CH3CO)2O | 100 | 60 | [7 empty] | 1
Ангидрид уксусной кислоты | TECH.P | (CH3CO)2O | 100 | 20 | 3 | 1 | 3 | 3 | 3 | 2 | 3 | 1
Анилин | TECH.P | C6H5NH2 | 100 | 80 |  |  | 3 |  |  |  |  | 1
Анилин | TECH.P | C6H5NH2 | 100 | 20 | 3 | 2 | 1 | 3 | 3 | 2 | 2 | 1
Анилин | TECH.P | C6H5NH2 | 100 | 40 | 3 | 2 | 2 | 3 |  | 3 | 2 | 1
Анилин | TECH.P | C6H5NH2 | 100 | 60 |  | 3 | 2 |  |  | 3 | 2 | 1
Анилин | TECH.P | C6H5NH2 | 100 | 100 | [7 empty] | 1
Анилин | TECH.P | C6H5NH2 | 100 | 120
Антрахинонсульфокислота |  |  | SUSP | 20 | 1 | 1 | 1 | 1 |  | 1 | 1 | 1
Антрахинонсульфокислота |  |  | SUSP | 100
Антрахинонсульфокислота |  |  | SUSP | 120
Антрахинонсульфокислота |  |  | SUSP | 80
Антрахинонсульфокислота |  |  | SUSP | 60 | 2 | 1
Антрахинонсульфокислота |  |  | SUSP | 40 | 2 | 1
Ацетат аммония | AQ.SOL | CH3COONH4 | SAT | 20 | 1 | 1 | 1 | 1 | 1 | 1 | 1 | 1
Ацетат аммония | AQ.SOL | CH3COONH4 | SAT | 40 | 1 | 1 | 1 | 1 | 1 | 1 | 1 | 1
Ацетат аммония | AQ.SOL | CH3COONH4 | SAT | 60 | 2 | 1 | 1 | 1 | 2 | 1 | 1 | 1
Ацетат аммония | AQ.SOL | CH3COONH4 | SAT | 80 |  | 1 | 1 | 2 | 2 | 2 | 2 | 1
Ацетат аммония | AQ.SOL | CH3COONH4 | SAT | 120 | [7 empty] | 1
Ацетат аммония | AQ.SOL | CH3COONH4 | SAT | 100 |  | 2 | 1 |  |  | 2 | 2 | 1
Ацетат кальция | AQ.SOL | Ca(CH3COO)2 | SAT | 60 | 1 | 1 | 1 | 1 | 1 | 1 | 1 | 1
Ацетат кальция | AQ.SOL | Ca(CH3COO)2 | SAT | 40 | 1 | 1 | 1 | 1 | 1 | 1 | 1 | 1
Ацетат кальция | AQ.SOL | Ca(CH3COO)2 | SAT | 20 | 1 | 1 | 1 | 1 | 1 | 1 | 1 | 1
Ацетат кальция | AQ.SOL | Ca(CH3COO)2 | SAT | 80 |  | 2 | 1 | 2 |  | 1 | 1 | 1
Ацетат кальция | AQ.SOL | Ca(CH3COO)2 | SAT | 100 |  |  | 1 |  |  | 1 |  | 1
Ацетат кальция | AQ.SOL | Ca(CH3COO)2 | SAT | 120 |  |  | 2 |  |  |  |  | 1
Ацетат никеля |  | (CH3COO)2Ni | SAT | 20 |  |  |  |  | 1 | 1 | 3 | 1
Ацетат никеля |  | (CH3COO)2Ni | SAT | 40 | [7 empty] | 1
Ацетат никеля |  | (CH3COO)2Ni | SAT | 60 | [7 empty] | 1
Ацетат никеля |  | (CH3COO)2Ni | SAT | 120 | [7 empty] | 1
Ацетат никеля |  | (CH3COO)2Ni | SAT | 100 | [7 empty] | 1
Ацетат никеля |  | (CH3COO)2Ni | SAT | 80 | [7 empty] | 1
Ацетат свинца | AQ.SOL | Pb(CH3COO)2 | SAT | 60 | 1 | 2 | 1 | 1 | 1 | 1 | 1 | 1
Ацетат свинца | AQ.SOL | Pb(CH3COO)2 | SAT | 20 | 1 | 1 | 1 | 1 | 1 | 1 | 1 | 1
Ацетат свинца | AQ.SOL | Pb(CH3COO)2 | SAT | 80 |  |  | 1 | 1 | 2 | 1 | 1 | 1
Ацетат свинца | AQ.SOL | Pb(CH3COO)2 | SAT | 40 | 1 | 1 | 1 | 1 | 1 | 1 | 1 | 1
Ацетат свинца | AQ.SOL | Pb(CH3COO)2 | SAT | 100 |  |  | 1 | 1 |  |  | 1 | 1
Ацетат свинца | AQ.SOL | Pb(CH3COO)2 | SAT | 120
Ацетат цинка |  | Zn(CH3COO)2 | ND | 20 | 1 | 1 | 1 | 1 | 1 | 1 | 1 | 1
Ацетат цинка |  | Zn(CH3COO)2 | ND | 120 |  |  | 1 |  |  |  |  | 1
Ацетат цинка |  | Zn(CH3COO)2 | ND | 100 |  |  | 1 |  |  |  | 1 | 1
Ацетат цинка |  | Zn(CH3COO)2 | ND | 80 |  | 1 | 1 | 1 | 2 | 1 | 1 | 1
Ацетат цинка |  | Zn(CH3COO)2 | ND | 60 | 1 | 1 | 1 | 1 | 1 | 1 | 1 | 1
Ацетат цинка |  | Zn(CH3COO)2 | ND | 40 | 1 | 1 | 1 | 1 | 1 | 1 | 1 | 1
Ацетилацетон |  | C2H2 | ND | 60 |  |  | 1 |  | 2 | 3 | 1 | 1
Ацетилацетон |  | CH3COCH2COCH3 | ND | 80
Ацетилацетон |  | CH3COCH2COCH3 | ND | 120
Ацетилацетон |  | C2H2 | ND | 20 | 3 | 1 | 1 | 3 | 1 | 2 | 1 | 1
Ацетилацетон |  | C2H2 | ND | 40 |  | 1 | 1 |  | 1 | 3 | 1 | 1
Ацетилацетон |  | C2H2 | ND | 120
Ацетилацетон |  | C2H2 | ND | 100 |  |  | 1 |  |  |  | 2 | 1
Ацетилацетон |  | CH3COCH2COCH3 | ND | 100
Ацетилацетон |  | CH3COCH2COCH3 | ND | 20 | 3 |  | 3 | 3
Ацетилацетон |  | CH3COCH2COCH3 | ND | 40
Ацетилацетон |  | CH3COCH2COCH3 | ND | 60
Ацетилацетон |  | C2H2 | ND | 80 |  |  | 1 |  |  |  | 1 | 1
Ацетон | AQ.SOL | CH3COCH3 | 10 | 40 | 3 | 3 | 1 | 3 |  | 2 | 3 | 1
Ацетон | AQ.SOL | CH3COCH3 | 10 | 80 |  |  | 2 |  |  |  |  | 1
Ацетон | TECH.P. | CH3COCH3 | 100 | 60 | 3 | 3 | 3 | 3 | 3 | 3 | 3 | 1
Ацетон | TECH.P. | CH3COCH3 | 100 | 40 | 3 | 3 | 3 | 3 | 3 | 2 | 3 | 1
Ацетон | TECH.P. | CH3COCH3 | 100 | 20 | 3 | 1 | 2 | 3 | 3 | 2 | 3 | 1
Ацетон | TECH.P. | CH3COCH3 | 100 | 120
Ацетон | TECH.P. | CH3COCH3 | 100 | 100
Ацетон | TECH.P | CH3COCH3 | 100 | 80 |  | 3 | [5 empty] | 1
Ацетон | AQ.SOL | CH3COCH3 | 10 | 60 | 3 | 3 | 1 | 3 |  | 3 | 3 | 1
Ацетон | AQ.SOL | CH3COCH3 | 10 | 20 | 3 | 1 | 1 | 3 | 3 | 1 | 3 | 1
Ацетон | AQ.SOL | CH3COCH3 | 10 | 120 |  |  | 2 |  |  |  |  | 1
Ацетон | AQ.SOL | CH3COCH3 | 10 | 100 |  |  | 2 |  |  |  |  | 1
Ацетонитрил |  | CH3CN | ND | 120
Ацетонитрил |  | CH3CN | ND | 60 |  |  | 2 |  |  |  |  | 1
Ацетонитрил |  | CH3CN | ND | 40 |  |  | 1 |  |  |  |  | 1
Ацетонитрил |  | CH3CN | ND | 20 |  | 2 | 1 |  | 2 | 1 |  | 1
Ацетонитрил |  | CH3CN | ND | 100
Ацетонитрил |  | CH3CN | ND | 80 |  |  | 3 |  |  |  |  | 1
Ацетофенон | TECH.P. | CH3COC6H5 | ND | 40 | 3 | 2 | 2 |  | 3 | 1 | 3 | 1
Ацетофенон | TECH.P. | CH3COC6H5 | ND | 60 | 3 | 3 | 3 |  | 3 | 1 | 3 | 1
Ацетофенон | TECH.P. | CH3COC6H5 | ND | 100 | [7 empty] | 1
Ацетофенон | TECH.P. | CH3COC6H5 | ND | 120
Ацетофенон | TECH.P. | CH3COC6H5 | ND | 20 | 3 | 1 | 1 | 3 | 2 | 1 | 2 | 1
Ацетофенон | TECH.P. | CH3COC6H5 | ND | 80 |  | 3 |  |  | 3 | 2 | 3 | 1
Батиловый спирт | TECH.P | CH3(CH2)3OH | 100 | 60 | 2 | 2 | 1 | 1 | 2 | 1 | 2 | 1
Батиловый спирт | TECH.P | CH3(CH2)3OH | 100 | 80 |  | 2 | 1 | 2 |  | 1 |  | 1
Батиловый спирт | TECH.P | CH3(CH2)3OH | 100 | 100 |  |  | 2 |  |  |  |  | 1
Батиловый спирт | TECH.P | CH3(CH2)3OH | 100 | 120 | [7 empty] | 1
Батиловый спирт | TECH.P | CH3(CH2)3OH | 100 | 40 | 1 | 1 | 1 | 1 | 2 | 1 | 2 | 1
Батиловый спирт | TECH.P | CH3(CH2)3OH | 100 | 20 | 1 | 1 | 1 | 1 | 2 | 1 | 2 | 1
Бензальдегид | AQ.SOL | C6H5CHO | SAT | 60 |  |  | 2 |  |  | 1 |  | 1
Бензальдегид | AQ.SOL | C6H5CHO | SAT | 20 | 3 | 2 | 1 |  | 3 | 1 | 3 | 1
Бензальдегид | AQ.SOL | C6H5CHO | SAT | 80
Бензальдегид | AQ.SOL | C6H5CHO | SAT | 100
Бензальдегид | AQ.SOL | C6H5CHO | SAT | 120
Бензальдегид | AQ.SOL | C6H5CHO | SAT | 40 | 3 | 3 | 1 |  |  | 1 |  | 1
Бензиловый спирт | TECH.P | C6H5CH2OH | 100 | 20 | 2 | 1 | 1 |  | 3 | 2 | 2 | 1
Бензиловый спирт | TECH.P | C6H5CH2OH | 100 | 100 |  |  | 2 |  |  |  |  | 1
Бензиловый спирт | TECH.P | C6H5CH2OH | 100 | 120 |  |  | 3 |  |  |  |  | 1
Бензиловый спирт | TECH.P | C6H5CH2OH | 100 | 80 |  |  | 1 |  |  |  |  | 1
Бензиловый спирт | TECH.P | C6H5CH2OH | 100 | 60 |  | 2 | 1 |  |  | 3 |  | 1
Бензиловый спирт | TECH.P | C6H5CH2OH | 100 | 40 |  | 1 | 1 |  |  | 2 |  | 1
Бензин (свободный от хлора и химических отдушек) | TECH.P | C5H12÷C12H26 | 100 | 20 | 1 | 3 | 1 |  | 2 | 3 | 1 | 1
Бензин (свободный от хлора и химических отдушек) | TECH.P | C5H12÷C12H26 | 100 | 40 | 2 | 3 | 1 |  | 2 |  | 1 | 1
Бензин (свободный от хлора и химических отдушек) | TECH.P | C5H12÷C12H26 | 100 | 60 | 2 | 3 | 1 |  |  |  | 2 | 1
Бензин (свободный от хлора и химических отдушек) | TECH.P | C5H12÷C12H26 | 100 | 80 |  |  | 1 |  |  |  | 2 | 1
Бензин (свободный от хлора и химических отдушек) | TECH.P | C5H12÷C12H26 | 100 | 100 |  |  | 1 |  |  |  |  | 1
Бензин (свободный от хлора и химических отдушек) | TECH.P | C5H12÷C12H26 | 100 | 120 |  |  | 1
Бензоат натрия |  | C6H5COONa | SAT | 80 |  |  | 1 |  |  | 2 | 2 | 1
Бензоат натрия |  | C6H5COONa | SAT | 100 |  |  | 2 |  |  |  |  | 1
Бензоат натрия |  | C6H5COONa | SAT | 60 | 2 | 1 | 1 | 1 |  | 1 | 1 | 1
Бензоат натрия |  | C6H5COONa | SAT | 40 | 1 | 1 | 1 | 1 | 1 | 1 | 1 | 1
Бензоат натрия |  | C6H5COONa | SAT | 20 | 1 | 1 | 1 | 1 | 1 | 1 | 1 | 1
Бензоат натрия |  | C6H5COONa | SAT | 120 | [7 empty] | 1
Бензойная кислота | AQ.SOL | C6H5COOH | SAT | 40 | 3 | 1 | 1 | 3 |  |  | 1 | 1
Бензойная кислота | AQ.SOL | C6H5COOH | SAT | 100 |  | 1 | 1 |  |  |  | 2 | 1
Бензойная кислота | AQ.SOL | C6H5COOH | SAT | 80 |  | 1 | 1 |  |  |  | 1 | 1
Бензойная кислота | AQ.SOL | C6H5COOH | SAT | 20 | 3 | 1 | 1 | 3 | 3 | 3 | 1 | 1
Бензойная кислота | AQ.SOL | C6H5COOH | SAT | 120
Бензойная кислота | AQ.SOL | C6H5COOH | SAT | 60 | 3 | 1 | 1 | 3 |  |  | 1 | 1
Бензол | TECH.P | C6H6 | 100 | 120
Бензол | TECH.P | C6H6 | 100 | 60 |  | 3 | 2 |  |  |  | 2 | 1
Бензол | TECH.P | C6H6 | 100 | 80 |  |  | 3 |  |  |  | 2 | 1
Бензол | TECH.P | C6H6 | 100 | 100 | [6 empty] | 2 | 1
Бензол | TECH.P | C6H6 | 100 | 40 | 3 | 3 | 1 | 3 |  |  | 1 | 1
Бензол | TECH.P | C6H6 | 100 | 20 | 3 | 3 | 1 | 3 | 3 | 3 | 1 | 1
Бензол + Бензин |  |  | 20/80 | 60 | 3 | 3 | 2 |  |  |  |  | 1
Бензол + Бензин |  |  | 20/80 | 80 | [7 empty] | 1
Бензол + Бензин |  |  | 20/80 | 100
Бензол + Бензин |  |  | 20/80 | 120
Бензол + Бензин |  |  | 20/80 | 40 | 3 | 3 | 1 | 3 | 3 | 3 | 2 | 1
Бензол + Бензин |  |  | 20/80 | 20 | 3 | 3 | 1 | 2 | 3 | 3 | 1 | 1
Бензол этила | TECH.P | C6H5C2H5 | 100 | 120
Бензол этила | TECH.P | C6H5C2H5 | 100 | 60 |  | 3 | 1 |  |  |  |  | 1
Бензол этила | TECH.P | C6H5C2H5 | 100 | 100 | [7 empty] | 1
Бензол этила | TECH.P | C6H5C2H5 | 100 | 80 | [7 empty] | 1
Бензол этила | TECH.P | C6H5C2H5 | 100 | 20 | 3 | 2 | 1 |  | 3 | 3 | 2 | 1
Бензол этила | TECH.P | C6H5C2H5 | 100 | 40 |  | 3 | 1 |  |  |  |  | 1
Бензолсульфоновая кислота | AQ.SOL | C6H5SO3H | 10 | 120
Бензолсульфоновая кислота | AQ.SOL | C6H5SO3H | 10 | 80 |  |  | 3
Бензолсульфоновая кислота | AQ.SOL | C6H5SO3H | 10 | 20 | 3 | 3 | 2 | 3 | 3 |  | 1 | 1
Бензолсульфоновая кислота | AQ.SOL | C6H5SO3H | 10 | 60 | [7 empty] | 1
Бензолсульфоновая кислота | AQ.SOL | C6H5SO3H | 10 | 100
Бензолсульфоновая кислота | AQ.SOL | C6H5SO3H | 10 | 40 |  |  | 2 |  |  |  | 1 | 1
Бертолетова соль | AQ.SOL | NaClO2 | 25 | 40 | 2 | 2
Бертолетова соль | AQ.SOL | NaClO3 | ALL | 80 |  | 2 | 1 | 2 |  | 2 | 1 | 1
Бертолетова соль | AQ.SOL | NaClO3 | ALL | 20 | 1 | 1 | 1 | 1 | 1 | 1 | 1 | 1
Бертолетова соль | AQ.SOL | NaClO2 | 25 | 80
Бертолетова соль | AQ.SOL | NaClO3 | ALL | 60 | 2 | 1 | 1 | 1 | 3 | 1 | 1 | 1
Бертолетова соль | AQ.SOL | NaClO2 | 25 | 120
Бертолетова соль | AQ.SOL | NaClO3 | ALL | 100 |  |  | 1 |  |  | 3 |  | 1
Бертолетова соль | AQ.SOL | NaClO3 | ALL | 120 |  |  | 1 |  |  |  |  | 1
Бертолетова соль | AQ.SOL | NaClO3 | ALL | 40 | 1 | 1 | 1 | 1 | 2 | 1 | 1 | 1
Бертолетова соль | AQ.SOL | NaClO2 | 25 | 20 | 1 | 1 |  | 1
Бертолетова соль | AQ.SOL | NaClO2 | 25 | 60
Бертолетова соль | AQ.SOL | NaClO2 | 25 | 100
Бикарбонат калия | AQ.SOL | KHCO3 | SAT | 80 |  | 1 | 1 | 1 | 1 | 1 | 1 | 1
Бикарбонат калия | AQ.SOL | KHCO3 | SAT | 40 | 1 | 1 | 1 | 1 | 1 | 1 | 1 | 1
Бикарбонат калия | AQ.SOL | KHCO3 | SAT | 20 | 1 | 1 | 1 | 1 | 1 | 1 | 1 | 1
Бикарбонат калия | AQ.SOL | KHCO3 | SAT | 60 | 1 | 1 | 1 | 1 | 1 | 1 | 1 | 1
Бикарбонат калия | AQ.SOL | KHCO3 | SAT | 100 |  |  | 1 |  |  |  | 1 | 1
Бикарбонат калия | AQ.SOL | KHCO3 | SAT | 120 |  |  | 1 |  |  |  |  | 1
Бикарбонат натрия | AQ.SOL | NaHCO3 | SAT | 120 | [7 empty] | 1
Бикарбонат натрия | AQ.SOL | NaHCO3 | SAT | 40 | 1 | 1 | 1 | 1 | 1 | 1 | 1 | 1
Бикарбонат натрия | AQ.SOL | NaHCO3 | SAT | 100 |  | 1 |  | 1 |  |  |  | 1
Бикарбонат натрия | AQ.SOL | NaHCO3 | SAT | 80 |  | 1 | 2 | 1 |  | 1 | 1 | 1
Бикарбонат натрия | AQ.SOL | NaHCO3 | SAT | 60 | 1 | 1 | 1 | 1 | 1 | 1 | 1 | 1
Бикарбонат натрия | AQ.SOL | NaHCO3 | SAT | 20 | 1 | 1 | 1 | 1 | 1 | 1 | 1 | 1
Бисульфат калия | AQ.SOL | KHSO4 | ND | 120 |  |  | 1 |  |  |  |  | 1
Бисульфат калия | AQ.SOL | KHSO4 | ND | 100 |  |  | 1 |  |  |  | 1 | 1
Бисульфат калия | AQ.SOL | KHSO4 | ND | 80 |  | 1 | 1 | 1 | 2 | 1 | 1 | 1
Бисульфат калия | AQ.SOL | KHSO4 | ND | 60 | 1 | 1 | 1 | 1 | 1 | 1 | 1 | 1
Бисульфат калия | AQ.SOL | KHSO4 | ND | 40 | 1 | 1 | 1 | 1 | 1 | 1 | 1 | 1
Бисульфат калия | AQ.SOL | KHSO4 | ND | 20 | 1 | 1 | 1 | 1 | 1 | 1 | 1 | 1
Бисульфит кальция | AQ.SOL | Ca(HSO3)2 | SAT | 120
Бисульфит кальция | AQ.SOL | Ca(HSO3)2 | SAT | 20 | 1 | 1 | 1 | 1 | 2 | 1 | 1 | 1
Бисульфит кальция | AQ.SOL | Ca(HSO3)2 | SAT | 40 | 1 | 1 | 1 | 1 | 2 |  | 1 | 1
Бисульфит кальция | AQ.SOL | Ca(HSO3)2 | SAT | 60 | 1 | 1 | 1 |  | 2 |  | 1 | 1
Бисульфит кальция | AQ.SOL | Ca(HSO3)2 | SAT | 100 |  | 1 | 1 |  |  |  |  | 1
Бисульфит кальция | AQ.SOL | Ca(HSO3)2 | SAT | 80 |  | 1 | 1 |  |  |  | 2 | 1
Битум |  |  | COMM | 60 |  | 1 | 1 |  |  |  | 1 | 1
Битум |  |  | COMM | 20 | 3 | 1 | 1 | 3 | 2 | 3 | 1 | 1
Битум |  |  | COMM | 100 |  |  | 1 |  |  |  |  | 1
Битум |  |  | COMM | 40 |  | 1 | 1 |  | 2 |  | 1 | 1
Битум |  |  | COMM | 80 |  |  | 1 |  |  |  | 1 | 1
Битум |  |  | COMM | 120 |  |  | 1 |  |  |  |  | 1
Бихромат калия | AQ.SOL | K2Cr2O7 | SAT | 60 | 2 | 1 | 1 | 1 |  | 1 | 1 | 1
Бихромат калия | AQ.SOL | K2Cr2O7 | SAT | 40 | 1 | 1 | 1 | 1 |  | 1 | 1 | 1
Бихромат калия | AQ.SOL | K2Cr2O7 | SAT | 20 | 1 | 1 | 1 | 1 | 2 | 1 | 1 | 1
Бихромат калия | AQ.SOL | K2Cr2O7 | SAT | 100 |  |  | 1 |  |  |  | 1 | 1
Бихромат калия | AQ.SOL | K2Cr2O7 | SAT | 120 |  |  | 1 |  |  |  |  | 1
Бихромат калия | AQ.SOL | K2Cr2O7 | SAT | 80 |  | 2 | 1 | 1 |  | 1 | 1 | 1
Бихромат натрия | AQ.SOL | Na2Cr2O7 | SAT | 20 | 1 | 1 | 1 | 1 | 1 | 1 | 1 | 1
Бихромат натрия | AQ.SOL | Na2Cr2O7 | SAT | 60 | 1 | 1 | 1 | 1 | 1 | 1 | 1 | 1
Бихромат натрия | AQ.SOL | Na2Cr2O7 | SAT | 40 | 1 | 1 | 1 | 1 | 1 | 1 | 1 | 1
Бихромат натрия | AQ.SOL | Na2Cr2O7 | SAT | 80 |  | 2 | 1 | 2 | 2 | 1 | 1 | 1
Бихромат натрия | AQ.SOL | Na2Cr2O7 | SAT | 120 |  |  | 1 |  |  |  |  | 1
Бихромат натрия | AQ.SOL | Na2Cr2O7 | SAT | 100 |  |  | 1 |  |  |  | 1 | 1
Борная кислота | AQ.SOL | H3BO3 | SAT | 100 |  | 1 | 1 |  |  |  | 2 | 1
Борная кислота | AQ.SOL | H3BO3 | SAT | 20 | 1 | 1 | 1 | 1 | 1 | 1 | 1 | 1
Борная кислота | AQ.SOL | H3BO3 | SAT | 80 |  | 1 | 1 |  | 2 | 2 | 1 | 1
Борная кислота | AQ.SOL | H3BO3 | SAT | 40 | 1 | 1 | 1 | 1 | 1 | 1 | 1 | 1
Борная кислота | AQ.SOL | H3BO3 | SAT | 120 |  |  | 1 |  |  |  |  | 1
Борная кислота | AQ.SOL | H3BO3 | SAT | 60 | 2 | 1 | 1 | 2 | 1 | 1 | 1 | 1
Борноамиловый эфир | TECH.P | (C5H11)3BO3 | 100 | 100 |  |  | 1 |  |  |  |  | 1
Борноамиловый эфир | TECH.P | (C5H11)3BO3 | 100 | 20 |  |  | 1 |  | 1 | 2 | 3 | 1
Борноамиловый эфир | TECH.P | (C5H11)3BO3 | 100 | 40 |  |  | 1 |  |  |  |  | 1
Борноамиловый эфир | TECH.P | (C5H11)3BO3 | 100 | 60 |  |  | 1 |  |  |  |  | 1
Борноамиловый эфир | TECH.P | (C5H11)3BO3 | 100 | 80 |  |  | 1 |  |  |  |  | 1
Борноамиловый эфир | TECH.P | (C5H11)3BO3 | 100 | 120 |  |  | 1 |  |  |  |  | 1
Борнокислый калий | AQ.SOL | K3BO3 | SAT | 100 |  |  | 1 |  |  |  |  | 1
Борнокислый калий | AQ.SOL | K3BO3 | SAT | 80 |  |  | 1 | 1 |  |  |  | 1
Борнокислый калий | AQ.SOL | K3BO3 | SAT | 60 | 2 | 1 | 1 | 1 | 1 | 1 | 1 | 1
Борнокислый калий | AQ.SOL | K3BO3 | SAT | 40 | 1 | 1 | 1 | 1 | 1 | 1 | 1 | 1
Борнокислый калий | AQ.SOL | K3BO3 | SAT | 20 | 1 | 1 | 1 | 1 | 1 | 1 | 1 | 1
Борнокислый калий | AQ.SOL | K3BO3 | SAT | 120 |  |  | 1 |  |  |  |  | 1
Борнокислый натрий | AQ.SOL | Na2B4O7 | SAT | 20 |  | 1 | 1 |  | 1 | 1 | 1 | 1
Борнокислый натрий | AQ.SOL | Na2B4O7 | SAT | 40 |  | 1 | 1 |  |  | 1 | 1 | 1
Борнокислый натрий | AQ.SOL | Na2B4O7 | SAT | 60 |  | 1 | 1 |  |  | 1 | 1 | 1
Борнокислый натрий | AQ.SOL | Na2B4O7 | SAT | 80 |  | 1 | 1 |  |  |  | 1 | 1
Борнокислый натрий | AQ.SOL | Na2B4O7 | SAT | 120 |  |  | 1 |  |  |  |  | 1
Борнокислый натрий | AQ.SOL | Na2B4O7 | SAT | 100 |  |  | 1 |  |  |  |  | 1
Борофторид меди | AQ.SOL | CuBF4 | ND | 40 |  |  | 1 |  |  | 1 |  | 1
Борофторид меди | AQ.SOL | CuBF4 | ND | 100 |  |  | 1 |  |  | 2 |  | 1
Борофторид меди | AQ.SOL | CuBF4 | ND | 60 |  |  | 1 |  |  | 1 |  | 1
Борофторид меди | AQ.SOL | CuBF4 | ND | 20 | 1 | 1 | 1 | 1 | 1 | 1 | 1 | 1
Борофторид меди | AQ.SOL | CuBF4 | ND | 120 |  |  | 1 |  |  |  |  | 1
Борофторид меди | AQ.SOL | CuBF4 | ND | 80 |  |  | 1 |  |  | 1 |  | 1
Борофтористоводородная кислота |  | HBF4 | ND | 80 |  | 2 | 1 | 1 |  | 2 | 1 | 1
Борофтористоводородная кислота | TECH.P | HBF4 | 100 | 20 | 1 | 1 | 1 | 1 | 2 | 1 | 1 | 1
Борофтористоводородная кислота |  | HBF4 | ND | 20 | 1 | 1 | 1 | 1 |  | 1 | 1 | 1
Борофтористоводородная кислота | TECH.P | HBF4 | 100 | 40 | 1 | 1 | 1 | 1 |  | 1 | 1 | 1
Борофтористоводородная кислота | TECH.P | HBF4 | 100 | 60 | 2 | 1 | 1 | 1 |  | 1 | 1 | 1
Борофтористоводородная кислота | TECH.P | HBF4 | 100 | 80 |  | 2 | 1 | 2 |  | 2 | 1 | 1
Борофтористоводородная кислота | TECH.P | HBF4 | 100 | 100 |  |  | 1 |  |  |  |  | 1
Борофтористоводородная кислота |  | HBF4 | ND | 60 | 2 | 1 | 1 | 1 |  | 1 | 1 | 1
Борофтористоводородная кислота |  | HBF4 | ND | 120 |  |  | 1 |  |  |  |  | 1
Борофтористоводородная кислота | TECH.P | HBF4 | 100 | 120 |  |  | 1 |  |  |  |  | 1
Борофтористоводородная кислота |  | HBF4 | ND | 100 |  |  | 1 |  |  |  |  | 1
Борофтористоводородная кислота |  | HBF4 | ND | 40 | 1 | 1 | 1 | 1 |  | 1 | 1 | 1
Бром газообразный |  | Br2 | HIGH | 20 | 3 | 3 | 1 | 3 | 3 | 3 | 1 | 1
Бром газообразный |  | Br2 | HIGH | 40 |  |  | 1 |  |  |  |  | 1
Бром газообразный |  | Br2 | HIGH | 60 |  |  | 1 |  |  |  |  | 1
Бром газообразный |  | Br2 | HIGH | 80 |  |  | 1
Бром газообразный |  | Br2 | HIGH | 120
Бром газообразный |  | Br2 | HIGH | 100 |  |  | 2
Бром жидкий | TECH.P | Br2 | 100 | 20 | 3 | 3 | 1 |  | 3 | 3 | 1 | 1
Бром жидкий | TECH.P | Br2 | 100 | 40 |  |  | 1 |  |  |  | 1 | 1
Бром жидкий | TECH.P | Br2 | 100 | 60 |  |  | 1 |  |  |  | 1 | 1
Бром жидкий | TECH.P | Br2 | 100 | 80 |  |  | 1 |  |  |  | 1 | 1
Бром жидкий | TECH.P | Br2 | 100 | 120
Бром жидкий | TECH.P | Br2 | 100 | 100 |  |  | 2
Бромат натрия | AQ.SOL | NaBr | SAT | 100 |  |  | 1 |  |  |  |  | 1
Бромат натрия | AQ.SOL | NaBrO3 | ALL | 20 | 1 | 1 | 1 |  | 1 | 1 | 1 | 1
Бромат натрия | AQ.SOL | NaBrO3 | ALL | 40 | 2 | 2 | 1 |  | 2 | 1 | 1 | 1
Бромат натрия | AQ.SOL | NaBrO3 | ALL | 60 |  |  | 1 |  | 3 | 1 | 1 | 1
Бромат натрия | AQ.SOL | NaBr | SAT | 120 |  |  | 1 |  |  |  |  | 1
Бромат натрия | AQ.SOL | NaBrO3 | ALL | 100 |  |  | 1 |  |  |  |  | 1
Бромат натрия | AQ.SOL | NaBr | SAT | 80 |  |  | 1 |  |  |  | 1 | 1
Бромат натрия | AQ.SOL | NaBr | SAT | 60 | 2 | 1 | 1 | 1 | 3 | 1 | 1 | 1
Бромат натрия | AQ.SOL | NaBr | SAT | 40 | 1 | 1 | 1 | 1 | 2 | 1 | 1 | 1
Бромат натрия | AQ.SOL | NaBr | SAT | 20 | 1 | 1 | 1 | 1 | 1 | 1 | 1 | 1
Бромат натрия | AQ.SOL | NaBrO3 | ALL | 120
Бромат натрия | AQ.SOL | NaBrO3 | ALL | 80 |  |  | 1 |  |  |  |  | 1
Бромидметила | TECH.P | CH3Br | 100 | 20 | 3 | 3 | 1 |  | 3 | 3 | 1 | 1
Бромидметила | TECH.P | CH3Br | 100 | 100 | [7 empty] | 1
Бромидметила | TECH.P | CH3Br | 100 | 120
Бромидметила | TECH.P | CH3Br | 100 | 80 | [7 empty] | 1
Бромидметила | TECH.P | CH3Br | 100 | 60 |  |  | 1 |  |  |  |  | 1
Бромидметила | TECH.P | CH3Br | 100 | 40 |  |  | 1 |  |  |  |  | 1
Бромистоводородная кислота |  | HBr | 10 | 120
Бромистоводородная кислота |  | HBr | 10 | 20 | 1 | 1 | 1 | 1 | 3 | 1 | 1 | 2
Бромистоводородная кислота |  | HBr | 10 | 40 | 2 | 1 | 1 | 1 |  |  |  | 1
Бромистоводородная кислота |  | HBr | 48 | 80 |  | 3 | 1 | 3
Бромистоводородная кислота |  | HBr | 48 | 60 | 2 | 2 | 1 | 2
Бромистоводородная кислота |  | HBr | 48 | 40 | 2 | 1 | 1 | 1
Бромистоводородная кислота |  | HBr | 48 | 20 | 1 | 1 | 1 | 1 | 3 | 1 | 1
Бромистоводородная кислота |  | HBr | 10 | 60 | 2 | 1 | 1 | 2 |  |  |  | 1
Бромистоводородная кислота |  | HBr | 48 | 100 |  | 3 | 1 | 3 |  | 3 | 3
Бромистоводородная кислота |  | HBr | 10 | 100 |  | 3 | 1 | 3 |  | 3 |  | 1
Бромистоводородная кислота |  | HBr | 10 | 80 |  | 2 | 1 | 3 |  |  |  | 1
Бромистоводородная кислота |  | HBr | 48 | 120
Бромистый калий | AQ.SOL | KBr | SAT | 100 |  |  | 1 |  |  | 1 | 1 | 1
Бромистый калий | AQ.SOL | KBr | SAT | 120 |  |  | 1 |  |  |  |  | 1
Бромистый калий | AQ.SOL | KBr | SAT | 80 |  |  | 1 | 1 | 2 | 1 | 1 | 1
Бромистый калий | AQ.SOL | KBr | SAT | 20 | 1 | 1 | 1 | 1 | 1 | 1 | 1 | 1
Бромистый калий | AQ.SOL | KBr | SAT | 60 | 2 | 1 | 1 | 1 | 1 | 1 | 1 | 1
Бромистый калий | AQ.SOL | KBr | SAT | 40 | 1 | 1 | 1 | 1 | 1 | 1 | 1 | 1
Бромистый литий | AQ.SOL | LiBr | 60 | 40 | 1 |  | 1 |  |  |  | 1 | 1
Бромистый литий | AQ.SOL | LiBr | 60 | 100 |  |  | 1 |  |  |  | 1 | 1
Бромистый литий | AQ.SOL | LiBr | 60 | 80 |  |  | 1 |  |  |  | 1 | 1
Бромистый литий | AQ.SOL | LiBr | 60 | 20 | 1 |  | 1 |  | 1 | 1 | 1 | 1
Бромистый литий | AQ.SOL | LiBr | 60 | 120 |  |  | 1 |  |  |  |  | 1
Бромистый литий | AQ.SOL | LiBr | 60 | 60 | 1 |  | 1 |  |  |  | 1 | 1
Бромистый метилен |  | CH2Br2 | 100 | 120 |  |  | 1 |  |  |  |  | 1
Бромистый метилен |  | CH2Br2 | 100 | 20 |  |  | 1 |  | 3 | 3 | 1 | 1
Бромистый метилен |  | CH2Br2 | 100 | 100 |  |  | 1 |  |  |  |  | 1
Бромистый метилен |  | CH2Br2 | 100 | 40 |  |  | 1 |  |  |  |  | 1
Бромистый метилен |  | CH2Br2 | 100 | 60 |  |  | 1 |  |  |  |  | 1
Бромистый метилен |  | CH2Br2 | 100 | 80 |  |  | 1 |  |  |  |  | 1
Бромная вода |  | Br2+H2O | SAT | 20 | 2 | 2 | 1 | 1 | 3 | 3 | 1 | 1
Бромная вода |  | Br2+H2O | SAT | 80 |  |  | 2 | 1
Бромная вода |  | Br2+H2O | SAT | 40 | 3 | 3 | 1 | 1 |  |  | 1 | 1
Бромная вода |  | Br2+H2O | SAT | 60 |  |  | 1 | 1 |  |  |  | 1
Бромная вода |  | Br2+H2O | SAT | 100 |  |  | 2
Бромная вода |  | Br2+H2O | SAT | 120
Бромноватая кислота |  | HBrO3 | 10 | 20 | 1 |  | 1 | 1 |  |  |  | 1
Бромноватая кислота |  | HBrO3 | 10 | 120
Бромноватая кислота |  | HBrO3 | 10 | 40 | 1 |  | 1 | 1 |  |  |  | 1
Бромноватая кислота |  | HBrO3 | 10 | 80 |  |  | 1 | 1 |  |  |  | 1
Бромноватая кислота |  | HBrO3 | 10 | 60 | 1 |  | 1 | 1 |  |  |  | 1
Бромноватая кислота |  | HBrO3 | 10 | 100 |  |  | 1 | 1 |  |  |  | 1
Бромноватокислый калий | AQ.SOL | KBrO3 | SAT | 120 |  |  | 1 |  |  |  |  | 1
Бромноватокислый калий | AQ.SOL | KBrO3 | SAT | 100 |  | 2 | 1 |  |  | 1 | 1 | 1
Бромноватокислый калий | AQ.SOL | KBrO3 | SAT | 80 |  | 1 | 1 | 1 | 2 | 1 | 1 | 1
Бромноватокислый калий | AQ.SOL | KBrO3 | SAT | 60 | 2 | 1 | 1 | 1 | 1 | 1 | 1 | 1
Бромноватокислый калий | AQ.SOL | KBrO3 | SAT | 40 | 1 | 1 | 1 | 1 | 1 | 1 | 1 | 1
Бромноватокислый калий | AQ.SOL | KBrO3 | SAT | 20 | 1 | 1 | 1 | 1 | 1 | 1 | 1 | 1
Бура (тетраборнокислый натрий) | AQ.SOL | Na2B4O7 | ALL | 100 |  | 1 | 1 |  |  |  |  | 1
Бура (тетраборнокислый натрий) | AQ.SOL | Na2B4O7 | ALL | 60 | 2 | 1 | 1 | 1 | 1 | 1 | 1 | 1
Бура (тетраборнокислый натрий) | AQ.SOL | Na2B4O7 | ALL | 80 |  | 1 | 1 | 1 |  | 1 | 1 | 1
Бура (тетраборнокислый натрий) | AQ.SOL | Na2B4O7 | ALL | 120 |  |  | 1 |  |  |  |  | 1
Бура (тетраборнокислый натрий) | AQ.SOL | Na2B4O7 | ALL | 20 | 1 | 1 | 1 | 1 | 1 | 1 | 1 | 1
Бура (тетраборнокислый натрий) | AQ.SOL | Na2B4O7 | ALL | 40 | 1 | 1 | 1 | 1 | 1 | 1 | 1 | 1
Бутадиен | GAS | CH2=CH-CH=CH2 | 100 | 20 | 1 | 1 | 1 | 1 | 2 | 3 | 1 | 1
Бутадиен | GAS | CH2=CH-CH=CH2 | 100 | 40 | 1 | 2 | 1 | 1 | 3 |  | 1 | 1
Бутадиен | GAS | CH2=CH-CH=CH2 | 100 | 80 |  |  | 1 |  |  |  |  | 1
Бутадиен | GAS | CH2=CH-CH=CH2 | 100 | 100 |  |  | 1 |  |  |  |  | 1
Бутадиен | GAS | CH2=CH-CH=CH2 | 100 | 120 |  |  | 1 |  |  |  |  | 1
Бутадиен | GAS | CH2=CH-CH=CH2 | 100 | 60 | 1 | 3 | 1 |  |  |  | 1 | 1
Бутан |  | CH3CH2CH2CH3 | 100 | 80 |  |  | 1 | 1 |  |  | 1 | 1
Бутан |  | CH3CH2CH2CH3 | 100 | 120 |  |  | 1 |  |  |  |  | 1
Бутан |  | CH3CH2CH2CH3 | 100 | 100 |  |  | 1 |  |  |  |  | 1
Бутан |  | CH3CH2CH2CH3 | 100 | 20 | 1 | 1 | 1 | 1 | 2 | 3 | 1 | 1
Бутан |  | CH3CH2CH2CH3 | 100 | 40 | 1 |  | 1 | 1 |  |  | 1 | 1
Бутан |  | CH3CH2CH2CH3 | 100 | 60 | 1 |  | 1 | 1 |  |  | 1 | 1
Бутандиол | AQ.SOL | OHCH2CH2CH2CH2OH | 10 | 100
Бутандиол | AQ.SOL | OHCH2CH2CH2CH2OH | CONC | 120
Бутандиол | AQ.SOL | OHCH2CH2CH2CH2OH | CONC | 100
Бутандиол | AQ.SOL | OHCH2CH2CH2CH2OH | 10 | 20 | 1 | 1 | 1 |  | 1 | 1 | 1 | 1
Бутандиол | AQ.SOL | OHCH2CH2CH2CH2OH | 10 | 40 | 2 | 1 | 1 |  | 1 | 1 |  | 1
Бутандиол | AQ.SOL | OHCH2CH2CH2CH2OH | 10 | 80
Бутандиол | AQ.SOL | OHCH2CH2CH2CH2OH | 10 | 120
Бутандиол | AQ.SOL | OHCH2CH2CH2CH2OH | CONC | 40 | 3 | 2 | 1 |  |  |  |  | 1
Бутандиол | AQ.SOL | OHCH2CH2CH2CH2OH | CONC | 60 | 3 | 2 | 1 |  |  |  |  | 1
Бутандиол | AQ.SOL | OHCH2CH2CH2CH2OH | CONC | 80
Бутандиол | AQ.SOL | OHCH2CH2CH2CH2OH | 10 | 60 | 3 | 1 | 1 |  |  |  |  | 1
Бутандиол | AQ.SOL | OHCH2CH2CH2CH2OH | CONC | 20 | 2 | 2 | 1 |  |  |  | 1 | 1
Бутилакрилат | TECH.P | CH2=CHCOOC4H9 | 100 | 60 |  |  | 2 |  |  |  |  | 1
Бутилакрилат | TECH.P | CH2=CHCOOC4H9 | 100 | 100
Бутилакрилат | TECH.P | CH2=CHCOOC4H9 | 100 | 120
Бутилакрилат | TECH.P | CH2=CHCOOC4H9 | 100 | 80 |  |  | 3
Бутилакрилат | TECH.P | CH2=CHCOOC4H9 | 100 | 20 | 3 | 3 | 1 | 3 | 3 | 1 | 3 | 1
Бутилакрилат | TECH.P | CH2=CHCOOC4H9 | 100 | 40 |  |  | 2 |  |  |  |  | 1
Бутиламин | AQ.SOL | CH3(CH2)3NH2 | SAT | 120
Бутиламин | AQ.SOL | CH3(CH2)3NH2 | SAT | 100
Бутиламин | AQ.SOL | CH3(CH2)3NH2 | SAT | 80
Бутиламин | AQ.SOL | CH3(CH2)3NH2 | SAT | 60
Бутиламин | AQ.SOL | CH3(CH2)3NH2 | SAT | 40 |  |  | 3
Бутиламин | AQ.SOL | CH3(CH2)3NH2 | SAT | 20 | 3 | 3 | 2 | 3 | 3 | 3 | 3
Бутилацетат | TECH.P | CH3COOCH2CH2CH2CH3 | 100 | 120
Бутилацетат | TECH.P | CH3COOCH2CH2CH2CH3 | 100 | 40 | 3 | 3 | 2 |  |  | 2 |  | 1
Бутилацетат | TECH.P | CH3COOCH2CH2CH2CH3 | 100 | 20 | 3 | 2 | 1 | 2 | 3 | 2 | 3 | 1
Бутилацетат | TECH.P | CH3COOCH2CH2CH2CH3 | 100 | 80 | [7 empty] | 2
Бутилацетат | TECH.P | CH3COOCH2CH2CH2CH3 | 100 | 100
Бутилацетат | TECH.P | CH3COOCH2CH2CH2CH3 | 100 | 60 |  |  | 3 |  |  | 3 |  | 1
Бутилен | TECH.P | CH2=CH-CH2CH3 | 100 | 40 |  |  | 1 |  |  |  | 1 | 1
Бутилен | TECH.P | CH2=CH-CH2CH3 | 100 | 20 | 1 | 3 | 1 | 1 | 1 | 3 | 1 | 1
Бутилен | LIQUIDA | CH2=CH-CH2CH3 | 100 | 40
Бутилен | LIQUIDA | CH2=CH-CH2CH3 | 100 | 20 | 1 | 3 | 1 | 1 | 1 | 3 | 1 | 1
Бутилен | LIQUIDA | CH2=CH-CH2CH3 | 100 | 100
Бутилен | LIQUIDA | CH2=CH-CH2CH3 | 100 | 120
Бутилен | TECH.P | CH2=CH-CH2CH3 | 100 | 60 |  |  | 1 |  |  |  | 1 | 1
Бутилен | TECH.P | CH2=CH-CH2CH3 | 100 | 80 |  |  | 1 |  |  |  | 1 | 1
Бутилен | LIQUIDA | CH2=CH-CH2CH3 | 100 | 80
Бутилен | LIQUIDA | CH2=CH-CH2CH3 | 100 | 60
Бутилен | TECH.P | CH2=CH-CH2CH3 | 100 | 120
Бутилен | TECH.P | CH2=CH-CH2CH3 | 100 | 100 |  |  | 1 |  |  |  |  | 1
Бутиленгликоль | TECH.P | OHCH2-CH=CH-CH2OH | 100 | 120
Бутиленгликоль | TECH.P | OHCH2-CH=CH-CH2OH | 100 | 20 | 1 | 1 | 1 |  | 3 | 1 | 1 | 1
Бутиленгликоль | TECH.P | OHCH2-CH=CH-CH2OH | 100 | 40 | 1 | 1 | 1 |  |  | 1 | 1 | 1
Бутиленгликоль | TECH.P | OHCH2-CH=CH-CH2OH | 100 | 60 | 2 | 1 | 1 |  |  | 1 | 2 | 1
Бутиленгликоль | TECH.P | OHCH2-CH=CH-CH2OH | 100 | 100 | [7 empty] | 1
Бутиленгликоль | TECH.P | OHCH2-CH=CH-CH2OH | 100 | 80 |  |  | 1 |  |  |  |  | 1
Бутил-фенол | TECH.P | C4H9C6H4OH | 100 | 20 | 3 | 3 | 1 |  | 3 | 3 | 2 | 1
Бутил-фенол | TECH.P | C4H9C6H4OH | 100 | 40 | 3 |  | 1 |  |  |  |  | 1
Бутил-фенол | TECH.P | C4H9C6H4OH | 100 | 60 |  |  | 1 |  |  |  |  | 1
Бутил-фенол | TECH.P | C4H9C6H4OH | 100 | 80 |  |  | 1 |  |  |  |  | 1
Бутил-фенол | TECH.P | C4H9C6H4OH | 100 | 100 | [7 empty] | 1
Бутил-фенол | TECH.P | C4H9C6H4OH | 100 | 120 | [7 empty] | 1
Бутилфталат | TECH.P | HOOCC6H4COOC4H9 | 100 | 20 |  | 3 | 1 |  | 3 | 2 | 2 | 1
Бутилфталат | TECH.P | HOOCC6H4COOC4H9 | 100 | 120
Бутилфталат | TECH.P | HOOCC6H4C00C4H9 | 100 | 80
Бутилфталат | TECH.P | HOOCC6H4COOC4H9 | 100 | 40 |  | 3 | 2 |  |  |  | 2 | 1
Бутилфталат | TECH.P | HOOCC6H4COOC4H9 | 100 | 60 |  |  | 3 |  |  |  | 3
Бутилфталат | TECH.P | HOOCC6H4COOC4H9 | 100 | 100
Вазелиновое масло |  |  | COMM | 120
Вазелиновое масло |  |  | COMM | 20 | 1 | 1 | 1 | 1 | 1 | 3 | 1 | 1
Вазелиновое масло |  |  | COMM | 60 | 3 | 2 | 1 |  |  |  |  | 1
Вазелиновое масло |  |  | COMM | 40 | 2 | 1 | 1 | 2 |  | 3 |  | 1
Вазелиновое масло |  |  | COMM | 100 |  |  | 1 |  |  |  |  | 1
Вазелиновое масло |  |  | COMM | 80 |  |  | 1 |  |  |  |  | 1
Винилацетат | TECH.P | CH2=CHOOCCH3 | 100 | 120
Винилацетат | TECH.P | CH2=CHOOCCH3 | 100 | 100
Винилацетат | TECH.P | CH2=CHOOCCH3 | 100 | 80 |  |  | 1 |  |  |  |  | 1
Винилацетат | TECH.P | CH2=CHOOCCH3 | 100 | 60 |  | 2 | 1 | 3 |  |  |  | 1
Винилацетат | TECH.P | CH2=CHOOCCH3 | 100 | 40 |  | 2 | 1 | 3 |  | 3 |  | 1
Винилацетат | TECH.P | CH2=CHOOCCH3 | 100 | 20 | 3 | 1 | 1 | 3 | 3 | 2 | 3 | 1
Винилхлорид | TECH.P | CH2=CHCl | 100 | 100
Винилхлорид | TECH.P | CH2=CHCl | 100 | 40 |  |  | 1
Винилхлорид | TECH.P | CH2=CHCl | 100 | 60 |  |  | 1
Винилхлорид | TECH.P | CH2=CHCl | 100 | 80 |  |  | 1
Винилхлорид | TECH.P | CH2=CHCl | 100 | 120
Винилхлорид | TECH.P | CH2=CHCl | 100 | 20 | 3 |  | 1 |  | 3 | 2 | 1
Винная кислота | AQ.SOL | COOH(CHOH)2COOH | ALL | 100 |  | 3 | 1
Винная кислота | AQ.SOL | COOH(CHOH)2COOH | ALL | 20 | 1 | 1 | 1 | 1 | 1 | 1 | 1 | 1
Винная кислота | AQ.SOL | COOH(CHOH)2COOH | ALL | 40 | 1 | 1 | 1 | 1 | 1 | 1 | 1 | 1
Винная кислота | AQ.SOL | COOH(CHOH)2COOH | ALL | 60 | 2 | 2 | 1 | 2 | 1 | 2 | 1 | 1
Винная кислота | AQ.SOL | COOH(CHOH)2COOH | ALL | 80 |  | 3 | 1 | 2 |  |  |  | 1
Винная кислота | AQ.SOL | COOH(CHOH)2COOH | ALL | 120 |  |  | 1
Вино |  |  | COMM | 80 |  |  | 1 |  |  | 1 |  | 1
Вино |  |  | COMM | 40 | 1 | 1 | 1 | 1 | 1 | 1 | 1 | 1
Вино |  |  | COMM | 100 |  |  | 1 |  |  |  |  | 1
Вино |  |  | COMM | 20 | 1 | 1 | 1 | 1 | 1 | 1 | 1 | 1
Вино |  |  | COMM | 120
Вино |  |  | COMM | 60 | 1 | 1 | 1 | 1 |  | 1 |  | 1
Виноградный уксус | TECH.P |  | COMM | 80 |  |  | 1 | 1 |  | 1 |  | 1
Виноградный уксус | TECH.P |  | COMM | 60 | 2 | 1 | 1 | 1 |  | 1 |  | 1
Виноградный уксус | TECH.P |  | COMM | 40 | 2 | 1 | 1 | 1 | 2 | 1 |  | 1
Виноградный уксус | TECH.P |  | COMM | 120
Виноградный уксус | TECH.P |  | COMM | 20 | 1 | 1 | 1 | 1 | 2 | 1 | 3 | 1
Виноградный уксус | TECH.P |  | COMM | 100 |  |  | 1 | 1 |  | 1 |  | 1
Виски |  |  | COMM | 120 | [7 empty] | 1
Виски |  |  | COMM | 100 |  |  | 1 |  |  |  |  | 1
Виски |  |  | COMM | 20 | 1 | 1 | 1 | 1 | 1 | 1 | 1 | 1
Виски |  |  | COMM | 40 | 1 | 1 | 1 |  | 1 | 1 | 1 | 1
Виски |  |  | COMM | 60 | 2 | 2 | 1 |  |  | 1 | 1 | 1
Виски |  |  | COMM | 80 |  |  | 1 |  |  | 1 |  | 1
Вода |  | H2O | 100 | 60 | 1 | 1 | 1 | 1 | 1 | 1 | 1 | 1
Вода |  | H2O | 100 | 20 | 1 | 1 | 1 | 1 | 1 | 1 | 1 | 1
Вода |  | H2O | 100 | 40 | 1 | 1 | 1 | 1 | 1 | 1 | 1 | 1
Вода |  | H2O | 100 | 120 |  |  | 1
Вода |  | H2O | 100 | 100 |  | 1 | 1 | 1
Вода |  | H2O | 100 | 80 |  | 1 | 1 | 1 |  |  |  | 1
Вода деминерализованная |  | H2O | 100 | 20 | 1 | 1 | 1 | 1 | 1 | 1 | 1 | 1
Вода деминерализованная |  | H2O | 100 | 100 |  | 1 | 1 | 1 |  | 1 | 1 | 1
Вода деминерализованная |  | H2O | 100 | 80 |  | 1 | 1 | 1 |  | 1 | 1 | 1
Вода деминерализованная |  | H2O | 100 | 60 | 1 | 1 | 1 | 1 | 1 | 1 | 1 | 1
Вода деминерализованная |  | H2O | 100 | 40 | 1 | 1 | 1 | 1 | 1 | 1 | 1 | 1
Вода деминерализованная |  | H2O | 100 | 120 |  |  | 1 |  |  |  |  | 1
Вода дистиллированная |  | H2O | 100 | 20 | 1 | 1 | 1 | 1 | 1 | 1 | 1 | 1
Вода дистиллированная |  | H2O | 100 | 100 |  | 1 | 1 | 1 | 1 |  | 1 | 1
Вода дистиллированная |  | H2O | 100 | 80 |  | 1 | 1 | 1 | 1 |  | 1 | 1
Вода дистиллированная |  | H2O | 100 | 60 | 1 | 1 | 1 | 1 | 1 | 2 | 1 | 1
Вода дистиллированная |  | H2O | 100 | 120 |  |  | 1 |  |  |  |  | 1
Вода дистиллированная |  | H2O | 100 | 40 | 1 | 1 | 1 | 1 | 1 | 1 | 1 | 1
Вода дождевая |  | H2O | 100 | 120 |  |  | 1 |  |  |  |  | 1
Вода дождевая |  | H2O | 100 | 20 | 1 | 1 | 1 | 1 | 1 | 1 | 1 | 1
Вода дождевая |  | H2O | 100 | 80 |  | 1 | 1 | 1 |  | 1 | 1 | 1
Вода дождевая |  | H2O | 100 | 100 |  | 1 | 1 | 1 |  | 1 | 1 | 1
Вода дождевая |  | H2O | 100 | 60 | 1 | 1 | 1 | 1 | 1 | 1 | 1 | 1
Вода дождевая |  | H2O | 100 | 40 | 1 | 1 | 1 | 1 | 1 | 1 | 1 | 1
Вода морская |  |  | 100 | 60 | 2 | 1 | 1 | 1 |  | 1 | 1 | 1
Вода морская |  |  | 100 | 40 | 1 | 1 | 1 | 1 |  | 1 | 1 | 1
Вода морская |  |  | 100 | 80 |  | 1 | 1 | 1 |  | 1 | 1 | 1
Вода морская |  |  | 100 | 100 |  | 1 | 1 | 1 |  | 1 | 1 | 1
Вода морская |  |  | 100 | 120 |  |  | 1 |  |  |  |  | 1
Вода морская |  |  | 100 | 20 | 1 | 1 | 1 | 1 | 2 | 1 | 1 | 1
Вода питьевая |  | H2O | 100 | 120 |  |  | 1 |  |  |  |  | 1
Вода питьевая |  | H2O | 100 | 20 | 1 | 1 | 1 | 1 | 1 | 1 | 1 | 1
Вода питьевая |  | H2O | 100 | 40 | 1 | 1 | 1 | 1 | 1 | 1 | 1 | 1
Вода питьевая |  | H2O | 100 | 100 |  | 1 | 1 | 1 |  |  | 1 | 1
Вода питьевая |  | H2O | 100 | 80 |  | 1 | 1 | 1 | 2 |  | 1 | 1
Вода питьевая |  | H2O | 100 | 60 | 1 | 1 | 1 | 1 | 1 | 2 | 1 | 1
Вода сконденсированная |  | H2O | 100 | 60 | 2 | 1 | 1 |  | 1 | 2 | 1 | 1
Вода сконденсированная |  | H2O | 100 | 80 |  |  | 1 |  | 2 |  | 1 | 1
Вода сконденсированная |  | H2O | 100 | 20 | 1 | 1 | 1 | 1 | 1 | 1 | 1 | 1
Вода сконденсированная |  | H2O | 100 | 40 | 1 | 1 | 1 | 1 | 1 | 1 | 1 | 1
Вода сконденсированная |  | H2O | 100 | 100 |  |  | 1 |  |  |  |  | 1
Вода сконденсированная |  | H2O | 100 | 120 |  |  | 1 |  |  |  |  | 1
Вода соленая |  | H2O+NaCl | SAT | 120 |  |  | 1 |  |  |  |  | 1
Вода соленая |  | H2O+NaCl | SAT | 40 | 1 | 1 | 1 |  | 2 | 1 | 1 | 1
Вода соленая |  | H2O+NaCl | SAT | 60 | 1 | 1 | 1 |  | 2 | 1 | 1 | 1
Вода соленая |  | H2O+NaCl | SAT | 80 |  | 1 | 1 |  |  | 1 | 1 | 1
Вода соленая |  | H2O+NaCl | SAT | 100 |  |  | 1 |  |  |  |  | 1
Вода соленая |  | H2O+NaCl | SAT | 20 | 1 | 1 | 1 |  | 2 | 1 | 1 | 1
Водород |  | H2 | 100 | 60 | 1 | 1 | 1 | 1 | 1 | 1 | 1 | 1
Водород |  | H2 | 100 | 120 | [7 empty] | 1
Водород |  | H2 | 100 | 100 |  | 3 | 2 |  |  | 1 | 1 | 1
Водород |  | H2 | 100 | 80 |  | 3 | 1 |  | 1 | 1 | 1 | 1
Водород |  | H2 | 100 | 40 | 1 | 1 | 1 | 1 | 1 | 1 | 1 | 1
Водород |  | H2 | 100 | 20 | 1 | 1 | 1 | 1 | 1 | 1 | 1 | 1
Газ кислотными парами |  |  | ND | 40 | 1 |  | 1
Газ с кислотными парами |  |  | ND | 80
Газ с кислотными парами |  |  | ND | 60 | 1 |  | 1
Газ с кислотными парами |  |  | ND | 20 | 1 |  | 1 | 1 |  | 1
Газ с кислотными парами |  |  | ND | 100
Газ с кислотными парами |  |  | ND | 120
Газ с нитрозными парами |  |  | TRACES | 100
Газ с нитрозными парами |  |  | TRACES | 120
Газ с нитрозными парами |  |  | TRACES | 80
Газ с нитрозными парами |  |  | TRACES | 60 | 1 | 1 | 1 |  |  |  |  | 1
Газ с нитрозными парами |  |  | TRACES | 40 | 1 | 1 | 1 |  |  |  |  | 1
Газ с нитрозными парами |  |  | TRACES | 20 | 1 | 1 | 1 | 1 | 3 | 2 | 1 | 1
Газообразный аммиак | TECH.P | NH3 | 100 | 120 | [7 empty] | 1
Газообразный аммиак | TECH.P | NH3 | 100 | 20 | 1 | 1 | 1 | 1 | 2 | 1 | 3 | 1
Газообразный аммиак | TECH.P | NH3 | 100 | 40 | 1 | 1 | 1 | 1 | 2 | 1 |  | 1
Газообразный аммиак | TECH.P | NH3 | 100 | 60 | 1 | 2 | 2 | 2 | 2 | 2 |  | 1
Газообразный аммиак | TECH.P | NH3 | 100 | 80 |  | 2 | 2 |  |  |  |  | 1
Газообразный аммиак | TECH.P | NH3 | 100 | 100 |  |  | 2 |  |  |  |  | 1
Газообразный озон |  | O3 | >2 | 40 |  | 3 | 1 |  |  |  |  | 1
Газообразный озон |  | O3 | >2 | 100 | [7 empty] | 1
Газообразный озон |  | O3 | >2 | 60 |  |  | 2 |  |  |  |  | 1
Газообразный озон |  | O3 | >2 | 120 | [7 empty] | 1
Газообразный озон |  | O3 | >2 | 20 | 1 | 2 | 1 |  | 3 | 1 | 2 | 1
Газообразный озон |  | O3 | >2 | 80 | [7 empty] | 1
Газообразный хлор | WET | Cl2 | ALL | 60 |  |  | 1 |  |  |  |  | 1
Газообразный хлор | WET | Cl2 | ALL | 120
Газообразный хлор | WET | Cl2 | ALL | 100 |  |  | 2 |  |  |  |  | 1
Газообразный хлор | WET | Cl2 | ALL | 80 |  |  | 1 |  |  |  |  | 1
Газообразный хлор | WET | Cl2 | ALL | 40 | 3 |  | 1 |  |  |  |  | 1
Газообразный хлор | WET | Cl2 | ALL | 20 | 2 | 3 | 1 | 2 | 3 | 3 | 1 | 1
Галлиевая кислота | AQ.SOL | (OH)3C6H2COOH | SAT | 120
Галлиевая кислота | AQ.SOL | (OH)3C6H2COOH | SAT | 100 | [7 empty] | 1
Галлиевая кислота | AQ.SOL | (OH)3C6H2COOH | SAT | 80 |  |  | 3 |  |  |  |  | 1
Галлиевая кислота | AQ.SOL | (OH)3C6H2COOH | SAT | 20 |  |  | 1 |  |  | 1 | 1 | 1
Галлиевая кислота | AQ.SOL | (OH)3C6H2COOH | SAT | 40 |  |  | 2 |  |  |  |  | 1
Галлиевая кислота | AQ.SOL | (OH)3C6H2COOH | SAT | 60 |  |  | 3 |  |  |  |  | 1
Гексан | TECH.P | C6H14 | 100 | 20 | 1 | 1 | 1 | 1 |  | 3 |  | 1
Гексан | TECH.P | C6H14 | 100 | 120
Гексан | TECH.P | C6H14 | 100 | 100
Гексан | TECH.P | C6H14 | 100 | 80
Гексан | TECH.P | C6H14 | 100 | 60 | 2 | 2 | 1 |  |  |  |  | 1
Гексан | TECH.P | C6H14 | 100 | 40 | 2 | 2 | 1 |  |  |  |  | 1
Гексацианожелезо-кислый калий | AQ.SOL | K4Fe(CN)63H2O | SAT | 100 |  | 2 | 1 |  |  |  |  | 1
Гексацианожелезо-кислый калий | AQ.SOL | K4Fe(CN)63H2O | SAT | 20 | 1 | 1 | 1 | 1 | 1 | 1 | 1 | 1
Гексацианожелезо-кислый калий | AQ.SOL | K4Fe(CN)63H2O | SAT | 60 | 1 | 1 | 1 |  |  | 1 | 1 | 1
Гексацианожелезо-кислый калий | AQ.SOL | K4Fe(CN)63H2O | SAT | 120 |  |  | 1 |  |  |  |  | 1
Гексацианожелезо-кислый калий | AQ.SOL | K4Fe(CN)63H2O | SAT | 80 |  | 1 | 1 |  |  |  |  | 1
Гексацианожелезо-кислый калий | AQ.SOL | K4Fe(CN)63H2O | SAT | 40 | 1 | 1 | 1 |  |  | 1 | 1 | 1
Гептан | TECH.P | C7H16 | 100 | 20 | 2 | 3 | 1 | 2 |  |  | 1 | 1
Гептан | TECH.P | C7H16 | 100 | 40 |  | 3 | 1 |  |  |  |  | 1
Гептан | TECH.P | C7H16 | 100 | 60 |  |  | 1 |  |  |  |  | 1
Гептан | TECH.P | C7H16 | 100 | 80
Гептан | TECH.P | C7H16 | 100 | 100
Гептан | TECH.P | C7H16 | 100 | 120
Гидразиновый гидрат | AQ.SOL | NH2-NH2 H2O | DIL | 20 | 1 | 1 | 1 | 1 | 3 | 1 | 1 | 1
Гидразиновый гидрат | AQ.SOL | NH2-NH2 H2O | DIL | 120
Гидразиновый гидрат | AQ.SOL | NH2-NH2 H2O | DIL | 100
Гидразиновый гидрат | AQ.SOL | NH2-NH2 H2O | DIL | 80
Гидразиновый гидрат | AQ.SOL | NH2-NH2 H2O | DIL | 60 |  | 1 | 2 |  |  |  |  | 1
Гидразиновый гидрат | AQ.SOL | NH2-NH2 H2O | DIL | 40 |  | 1 | 1 |  |  |  |  | 1
Гидрат закиси железа | TECH.P | Fe(OH)2 | SAT | 80 |  | 1 | 1 | 1 | 2 | 1 | 1 | 1
Гидрат закиси железа | TECH.P | Fe(OH)2 | SAT | 120 |  |  | 1 |  |  |  |  | 1
Гидрат закиси железа | TECH.P | Fe(OH)2 | SAT | 20 | 1 | 1 | 1 | 1 | 1 | 1 | 1 | 1
Гидрат закиси железа | TECH.P | Fe(OH)2 | SAT | 40 | 1 | 1 | 1 | 1 | 1 | 1 | 1 | 1
Гидрат закиси железа | TECH.P | Fe(OH)2 | SAT | 100 |  |  | 1 |  |  |  | 1 | 1
Гидрат закиси железа | TECH.P | Fe(OH)2 | SAT | 60 | 1 | 1 | 1 | 1 | 1 | 1 | 1 | 1
Гидродифторид аммония | AQ.SOL | NH4FHF | SAT | 60 | 2 | 1 | 1 | 1 | 1 | 1 | 1 | 1
Гидродифторид аммония | AQ.SOL | NH4FHF | SAT | 100 |  |  | 2 |  | 2 | 2 | 2 | 1
Гидродифторид аммония | AQ.SOL | NH4FHF | SAT | 80 |  | 1 | 1 | 1 | 2 | 2 | 2 | 1
Гидродифторид аммония | AQ.SOL | NH4FHF | SAT | 40 | 1 | 1 | 1 | 1 | 1 | 1 | 1 | 1
Гидродифторид аммония | AQ.SOL | NH4FHF | SAT | 20 | 1 | 1 | 1 | 1 | 1 | 1 | 1 | 1
Гидродифторид аммония | AQ.SOL | NH4FHF | SAT | 120 | [7 empty] | 1
Гидроксид бария | AQ.SOL | Ba(OH)2 | SAT | 60 | 2 | 1 | 1 |  | 1 | 1 | 1 | 1
Гидроксид бария | AQ.SOL | Ba(OH)2 | SAT | 40 | 1 | 1 | 1 |  | 1 | 1 | 1 | 1
Гидроксид бария | AQ.SOL | Ba(OH)2 | SAT | 100 |  |  | 1
Гидроксид бария | AQ.SOL | Ba(OH)2 | SAT | 20 | 1 | 1 | 1 | 1 | 1 | 1 | 1 | 1
Гидроксид бария | AQ.SOL | Ba(OH)2 | SAT | 80 |  |  | 1 |  |  | 1 | 1 | 1
Гидроксид бария | AQ.SOL | Ba(OH)2 | SAT | 120
Гидроксид калия Едкое | AQ.SOL | KOH | <=60 | 120 | [7 empty] | 1
Гидроксид калия Едкое | AQ.SOL | KOH | <=60 | 100 |  | 1 | [5 empty] | 1
Гидроксид калия Едкое | AQ.SOL | KOH | <=60 | 80 |  | 1 | 3 |  |  | 2 |  | 1
Гидроксид калия Едкое | AQ.SOL | KOH | <=60 | 20 | 1 | 1 | 2 |  | 2 | 1 | 3 | 1
Гидроксид калия Едкое | AQ.SOL | KOH | <=60 | 60 | 2 | 1 | 2 |  |  | 1 |  | 1
Гидроксид калия Едкое | AQ.SOL | KOH | <=60 | 40 | 1 | 1 | 2 |  | 3 | 1 |  | 1
Гидроксид кальция | AQ.SOL | Ca(OH)2 | ALL | 40 | 1 | 1 | 2 | 1 | 1 | 1 | 1 | 1
Гидроксид кальция | AQ.SOL | Ca(OH)2 | ALL | 60 | 1 | 1 | 2 | 1 | 2 | 1 | 1 | 1
Гидроксид кальция | AQ.SOL | Ca(OH)2 | ALL | 80 |  | 1 | 2 | 2 | 3 | 1 | 1 | 1
Гидроксид кальция | AQ.SOL | Ca(OH)2 | ALL | 100 |  | 2 |  |  |  |  | 1 | 1
Гидроксид кальция | AQ.SOL | Ca(OH)2 | ALL | 120
Гидроксид кальция | AQ.SOL | Ca(OH)2 | ALL | 20 | 1 | 1 | 2 | 1 | 1 | 1 | 1 | 1
Гидроокись аммония | AQ.SOL | NH4OH | DIL | 60 | 2 | 1 | [5 empty] | 1
Гидроокись аммония | AQ.SOL | NH4OH | DIL | 80
Гидроокись аммония | AQ.SOL | NH4OH | DIL | 20 | 1 | 1 | 3 | 2 | 2 | 1 | 2 | 1
Гидроокись аммония | AQ.SOL | NH4OH | DIL | 120
Гидроокись аммония | AQ.SOL | NH4OH | SAT | 20 | 1 | 1 | 3 | 3 | 2 | 1 | 2 | 1
Гидроокись аммония | AQ.SOL | NH4OH | DIL | 100
Гидроокись аммония | AQ.SOL | NH4OH | DIL | 40 | 2 | 1 | [5 empty] | 1
Гидроокись аммония | AQ.SOL | NH4OH | SAT | 60 | 2 | 1 |  | 3 |  | 1 | 3 | 1
Гидроокись аммония | AQ.SOL | NH4OH | SAT | 100 | [7 empty] | 1
Гидроокись аммония | AQ.SOL | NH4OH | SAT | 80 |  | 1 |  | 3 |  |  |  | 1
Гидроокись аммония | AQ.SOL | NH4OH | SAT | 120 | [7 empty] | 1
Гидроокись аммония | AQ.SOL | NH4OH | SAT | 40 | 2 | 1 |  | 3 | 3 | 1 | 2 | 1
Гидроокись магния | AQ.SOL | Mg(OH)2 | ALL | 120 | [7 empty] | 1
Гидроокись магния | AQ.SOL | Mg(OH)2 | ALL | 100 |  |  | 1 |  |  |  |  | 1
Гидроокись магния | AQ.SOL | Mg(OH)2 | ALL | 80 |  |  | 1 | 1 |  |  | 1 | 1
Гидроокись магния | AQ.SOL | Mg(OH)2 | ALL | 60 | 1 | 1 | 1 | 1 | 1 | 1 | 1 | 1
Гидроокись магния | AQ.SOL | Mg(OH)2 | ALL | 40 | 1 | 1 | 1 | 1 | 1 | 1 | 1 | 1
Гидроокись магния | AQ.SOL | Mg(OH)2 | ALL | 20 | 1 | 1 | 1 | 1 | 1 | 1 | 1 | 1
Гидроокись натрия | AQ.SOL | NaOH | 30 | 80 |  | 2 | 3 | 2 |  |  |  | 1
Гидроокись натрия | AQ.SOL | NaOH | 30 | 100 | [7 empty] | 1
Гидроокись натрия | AQ.SOL | NaOH | 30 | 120
Гидроокись натрия | AQ.SOL | NaOH | 10 | 20 | 1 | 1 | 2 | 1 | 2 | 1 | 2 | 1
Гидроокись натрия | AQ.SOL | NaOH | 10 | 40 | 1 | 1 | 2 | 1 | 2 | 1 | 3 | 1
Гидроокись натрия | AQ.SOL | NaOH | 10 | 60 | 2 | 1 | 2 | 1 | 2 | 1 |  | 1
Гидроокись натрия | AQ.SOL | NaOH | 10 | 100 |  | 1 | [5 empty] | 1
Гидроокись натрия | AQ.SOL | NaOH | 50 | 40 | 1 | 1 | 2 | 1 | 3 | 1 |  | 1
Гидроокись натрия | AQ.SOL | NaOH | 10 | 120 | [7 empty] | 1
Гидроокись натрия | AQ.SOL | NaOH | 30 | 60 |  | 1 | 2 | 1 | 3 | 1 |  | 1
Гидроокись натрия | AQ.SOL | NaOH | 30 | 40 | 1 | 1 | 2 | 1 | 2 | 1 |  | 1
Гидроокись натрия | AQ.SOL | NaOH | 30 | 20 | 1 | 1 | 2 | 1 | 2 | 1 | 3 | 1
Гидроокись натрия | AQ.SOL | NaOH | 50 | 120
Гидроокись натрия | AQ.SOL | NaOH | 50 | 100 |  | 3 | [5 empty] | 1
Гидроокись натрия | AQ.SOL | NaOH | 10 | 80 |  | 1 | 3 | 2 |  |  |  | 1
Гидроокись натрия | AQ.SOL | NaOH | 50 | 60 | 1 | 2 | 2 | 1 |  | 2 |  | 1
Гидроокись натрия | AQ.SOL | NaOH | 50 | 20 | 1 | 1 | 2 | 1 | 2 | 1 | 3 | 1
Гидроокись натрия | AQ.SOL | NaOH | 50 | 80 |  | 2 | 3 | 2 |  |  |  | 1
Гидросульфат натрия | AQ.SOL | NaHSO4 | 10 | 100 |  |  | 1 |  |  |  | 1 | 1
Гидросульфат натрия | AQ.SOL | NaHSO4 | 10 | 60 | 2 | 1 | 1 | 1 | 3 | 1 | 1 | 1
Гидросульфат натрия | AQ.SOL | NaHSO3 | 100 | 20 | 1 | 1 | 1 | 1 | 2 | 1 | 1 | 1
Гидросульфат натрия | AQ.SOL | NaHSO4 | 10 | 40 | 1 | 1 | 1 | 1 | 2 | 1 | 1 | 1
Гидросульфат натрия | AQ.SOL | NaHSO3 | 100 | 120 | [7 empty] | 1
Гидросульфат натрия | AQ.SOL | NaHSO4 | 10 | 80 |  | 2 | 1 | 1 |  | 2 | 1 | 1
Гидросульфат натрия | AQ.SOL | NaHSO4 | 10 | 120 |  |  | 1 |  |  |  |  | 1
Гидросульфат натрия | AQ.SOL | NaHSO3 | 100 | 40 | 1 | 1 | 1 |  | 3 | 1 | 1 | 1
Гидросульфат натрия | AQ.SOL | NaHSO3 | 100 | 60 | 1 | 1 | 1 |  |  | 1 |  | 1
Гидросульфат натрия | AQ.SOL | NaHSO3 | 100 | 80 |  | 2 | 1 |  |  | 2 |  | 1
Гидросульфат натрия | AQ.SOL | NaHSO3 | 100 | 100 |  |  | 1 |  |  | 3 |  | 1
Гидросульфат натрия | AQ.SOL | NaHSO4 | 10 | 20 | 1 | 1 | 1 | 1 | 1 | 1 | 1 | 1
Гидросульфит | AQ.SOL |  | <=10 | 80
Гидросульфит | AQ.SOL |  | <=10 | 20 | 1 | 1 | 1 | 1 |  | 1 | 1
Гидросульфит | AQ.SOL |  | <=10 | 60 | 2 | 1 | 1
Гидросульфит | AQ.SOL |  | <=10 | 100
Гидросульфит | AQ.SOL |  | <=10 | 120
Гидросульфит | AQ.SOL |  | <=10 | 40 | 2 | 1 | 1
Гидрохинон | AQ.SOL | C6H4O2 | SAT | 120 |  |  | 1 |  |  |  |  | 1
Гидрохинон | AQ.SOL | C6H4O2 | SAT | 20 | 1 |  | 1 |  | 1 | 1 | 1 | 1
Гидрохинон | AQ.SOL | C6H4O2 | SAT | 40 | 1 |  | 1 |  |  |  | 1 | 1
Гидрохинон | AQ.SOL | C6H4O2 | SAT | 60 | 1 |  | 1 |  |  |  |  | 1
Гидрохинон | AQ.SOL | C6H4O2 | SAT | 80 |  |  | 1 |  |  |  |  | 1
Гидрохинон | AQ.SOL | C6H4O2 | SAT | 100 |  |  | 1 |  |  |  |  | 1
Гидрохлорид анилина | AQ.SOL | C6H5NH2HCl | SAT | 100 |  | 3 |  |  |  | 1
Гидрохлорид анилина | AQ.SOL | C6H5NH2HCl | SAT | 80 |  | 3 | 3 |  |  | 1 |  | 1
Гидрохлорид анилина | AQ.SOL | C6H5NH2HCl | SAT | 60 | 3 | 2 | 2 | 3 |  | 1 |  | 1
Гидрохлорид анилина | AQ.SOL | C6H5NH2HCl | SAT | 120
Гидрохлорид анилина | AQ.SOL | C6H5NH2HCl | SAT | 40 | 2 | 2 | 1 | 3 | 3 | 1 | 3 | 1
Гидрохлорид анилина | AQ.SOL | C6H5NH2HCl | SAT | 20 | 2 | 2 | 1 | 3 | 2 | 1 | 2 | 1
Гипохлорид калия | AQ.SOL | KClO | ND | 40 | 1 |  | 1 | 1 |  |  |  | 1
Гипохлорид калия | AQ.SOL | KClO | ND | 80 |  |  | 1 |  |  |  |  | 1
Гипохлорид калия | AQ.SOL | KClO | ND | 100 |  |  | 1 |  |  |  |  | 1
Гипохлорид калия | AQ.SOL | KClO | ND | 20 | 1 |  | 1 | 1 | 2 | 1 | 1 | 1
Гипохлорид калия | AQ.SOL | KClO | ND | 120 |  |  | 1 |  |  |  |  | 1
Гипохлорид калия | AQ.SOL | KClO | ND | 60 | 1 |  | 1 |  |  |  |  | 1
Гипохлористая кислота | AQ.SOL | HClO | 10 | 60 | 1 | 2 | 1 | 1 |  |  |  | 1
Гипохлористая кислота | AQ.SOL | HClO | 10 | 120 |  |  | 2 |  |  |  |  | 1
Гипохлористая кислота | AQ.SOL | HClO | 10 | 100 |  |  | 1 |  |  |  |  | 1
Гипохлористая кислота | AQ.SOL | HClO | 10 | 80 |  |  | 1 | 1 |  |  |  | 1
Гипохлористая кислота | AQ.SOL | HClO | 10 | 20 | 1 | 1 | 1 | 1 | 3 | 1 | 1 | 1
Гипохлористая кислота | AQ.SOL | HClO | 10 | 40 | 1 | 2 | 1 | 1 |  | 2 | 2 | 1
Гипохлорит кальция | AQ.SOL | Ca(ClO)2 | SAT | 20 | 1 | 1 | 1 | 1 | 3 | 1 | 1 | 1
Гипохлорит кальция | AQ.SOL | Ca(ClO)2 | SAT | 40 | 1 | 1 | 1 | 1 |  | 1 | 1 | 1
Гипохлорит кальция | AQ.SOL | Ca(ClO)2 | SAT | 60 | 2 | 2 |  | 2 |  |  | 1 | 1
Гипохлорит кальция | AQ.SOL | Ca(ClO)2 | SAT | 80 |  | 3 | [5 empty] | 1
Гипохлорит кальция | AQ.SOL | Ca(ClO)2 | SAT | 100 | [7 empty] | 1
Гипохлорит кальция | AQ.SOL | Ca(ClO)2 | SAT | 120
Гликолевая кислота | AQ.SOL | HOCH2COOH | 37 | 80 | [7 empty] | 1
Гликолевая кислота | AQ.SOL | HOCH2COOH | 37 | 100 | [7 empty] | 1
Гликолевая кислота | AQ.SOL | HOCH2COOH | 37 | 120
Гликолевая кислота | AQ.SOL | HOCH2COOH | 37 | 20 | 1 | 1 | 1 | 1 | 1 | 1 | 1 | 1
Гликолевая кислота | AQ.SOL | HOCH2COOH | 37 | 60 | 1 | 1 | 1 |  |  |  |  | 1
Гликолевая кислота | AQ.SOL | HOCH2COOH | 37 | 40 | 1 | 1 | 1 |  |  |  |  | 1
Глицерин | AQ.SOL | C3H5(OH)3 | ALL | 40 | 1 | 1 | 1 | 1 | 1 | 1 | 1 | 1
Глицерин | AQ.SOL | C3H5(OH)3 | ALL | 20 | 1 | 1 | 1 | 1 | 1 | 1 | 1 | 1
Глицерин | AQ.SOL | C3H5(OH)3 | ALL | 60 | 1 | 1 | 1 | 1 | 1 |  |  | 1
Глицерин | AQ.SOL | C3H5(OH)3 | ALL | 80 |  | 1 | 1 |  |  |  |  | 1
Глицерин | AQ.SOL | C3H5(OH)3 | ALL | 120 |  |  | 1 |  |  |  |  | 1
Глицерин | AQ.SOL | C3H5(OH)3 | ALL | 100 |  | 1 | 1 |  |  |  |  | 1
Глюкоза | AQ.SOL | C6H12O6 | ALL | 60 | 2 | 1 | 1 |  | 1 | 1 | 1 | 1
Глюкоза | AQ.SOL | C6H12O6 | ALL | 40 | 1 | 1 | 1 | 1 | 1 | 1 | 1 | 1
Глюкоза | AQ.SOL | C6H12O6 | ALL | 80 |  | 1 | 1 |  | 1 | 1 | 1 | 1
Глюкоза | AQ.SOL | C6H12O6 | ALL | 100 |  |  | 1 |  |  |  | 1 | 1
Глюкоза | AQ.SOL | C6H12O6 | ALL | 120 |  |  | 1 |  |  |  |  | 1
Глюкоза | AQ.SOL | C6H12O6 | ALL | 20 | 1 | 1 | 1 | 1 | 1 | 1 | 1 | 1
Двуокись серы | TECH.P | SO2 | 100 | 20 | 1 | 1 | 1 | 1 | 3 | 1 | 1 | 1
Двуокись серы | TECH.P | SO2 | 100 | 40 | 1 | 1 | 1 | 1 |  | 1 | 2 | 1
Двуокись серы | TECH.P | SO2 | 100 | 60 | 2 | 1 | 1 | 1 |  | 2 | 3 | 1
Двуокись серы | TECH.P | SO2 | 100 | 80 |  | 3 | 1 | 1 |  | 3 |  | 1
Двуокись серы | TECH.P | SO2 | 100 | 100 | [7 empty] | 1
Двуокись серы | TECH.P | SO2 | 100 | 120
Двуокись хлора | TECH.P | ClO2 | 100 | 60 | 2 |  | 1 | 2 |  |  |  | 1
Двуокись хлора | TECH.P | ClO2 | 100 | 40 | 2 | 3 | 1 | 2 |  |  |  | 1
Двуокись хлора | TECH.P | ClO2 | 100 | 80
Двуокись хлора | TECH.P | ClO2 | 100 | 120
Двуокись хлора | TECH.P | ClO2 | 100 | 20 | 1 | 2 | 1 | 1 |  |  | 3 | 1
Двуокись хлора | TECH.P | ClO2 | 100 | 100
Двухлористая ртуть | AQ.SOL | HgCl2 | SAT | 100 |  |  | 1 |  |  |  |  | 1
Двухлористая ртуть | AQ.SOL | HgCl2 | SAT | 120 |  |  | 1 |  |  |  |  | 1
Двухлористая ртуть | AQ.SOL | HgCl2 | SAT | 60 | 1 | 1 | 1 | 1 | 1 | 1 | 1 | 1
Двухлористая ртуть | AQ.SOL | HgCl2 | SAT | 40 | 1 | 1 | 1 | 1 | 1 | 1 | 1 | 1
Двухлористая ртуть | AQ.SOL | HgCl2 | SAT | 20 | 1 | 1 | 1 | 1 | 1 | 1 | 1 | 1
Двухлористая ртуть | AQ.SOL | HgCl2 | SAT | 80 |  | 1 | 1 |  |  |  |  | 1
Двухлористая сера |  | SCl2 | ND | 40
Двухлористая сера |  | SCl2 | ND | 120
Двухлористая сера |  | SCl2 | ND | 100
Двухлористая сера |  | SCl2 | ND | 60
Двухлористая сера |  | SCl2 | ND | 20 |  | 3 | 1 |  | 3 | 3 | 1 | 1
Двухлористая сера |  | SCl2 | ND | 80
Двухосновная кислота метафосфорнокислого натрия | AQ.SOL | NaH2PO4 | SAT | 20 | 1 | 1 | 1 | 1 | 1 | 1 | 1 | 1
Двухосновная кислота метафосфорнокислого натрия | AQ.SOL | NaH2PO4 | SAT | 40 | 1 | 1 | 1 | 1 | 1 | 1 | 1 | 1
Двухосновная кислота метафосфорнокислого натрия | AQ.SOL | NaH2PO4 | SAT | 60 | 1 | 1 | 1 | 1 | 1 | 1 | 1 | 1
Двухосновная кислота метафосфорнокислого натрия | AQ.SOL | NaH2PO4 | SAT | 80 |  |  | 1 | 2 | 1 | 1 | 1 | 1
Двухосновная кислота метафосфорнокислого натрия | AQ.SOL | NaH2PO4 | SAT | 100 |  |  | 1 |  |  |  | 2 | 1
Двухосновная кислота метафосфорнокислого натрия | AQ.SOL | NaH2PO4 | SAT | 120 |  |  | 1 |  |  |  |  | 1
Дебутисебацинат | TECH.P | C8H16(COOC4H9)2 | 100 | 100
Дебутисебацинат | TECH.P | C8H16(COOC4H9)2 | 100 | 120
Дебутисебацинат | TECH.P | C8H16(COOC4H9)2 | 100 | 20 | 3 | 1 | 1 |  | 3 | 1 | 1 | 1
Дебутисебацинат | TECH.P | C8H16(COOC4H9)2 | 100 | 40 |  |  | 2 |  |  |  |  | 1
Дебутисебацинат | TECH.P | C8H16(COOC4H9)2 | 100 | 60 |  |  | 3 |  |  |  |  | 1
Дебутисебацинат | TECH.P | C8H16(COOC4H9)2 | 100 | 80
Декалин (декагидронафталин) | TECH.P | C10H18 | 100 | 120
Декалин (декагидронафталин) | TECH.P | C10H18 | 100 | 100 | [7 empty] | 1
Декалин (декагидронафталин) | TECH.P | C10H18 | 100 | 80 | [7 empty] | 1
Декалин (декагидронафталин) | TECH.P | C10H18 | 100 | 60 | 1 |  | 1 |  |  |  |  | 1
Декалин (декагидронафталин) | TECH.P | C10H18 | 100 | 40 | 1 | 3 | 1 |  |  |  |  | 1
Декалин (декагидронафталин) | TECH.P | C10H18 | 100 | 20 | 1 | 3 | 1 |  | 3 | 3 | 1 | 1
Декстрин |  |  | COMM | 100 |  |  | 1 |  |  |  | 1 | 1
Декстрин |  |  | COMM | 80 |  |  | 1 |  | 2 | 1 | 1 | 1
Декстрин |  |  | COMM | 60 | 2 | 1 | 1 | 1 | 1 | 1 | 1 | 1
Декстрин |  |  | COMM | 40 | 1 | 1 | 1 | 1 | 1 | 1 | 1 | 1
Декстрин |  |  | COMM | 20 | 1 | 1 | 1 | 1 | 1 | 1 | 1 | 1
Декстрин |  |  | COMM | 120 |  |  | 1
Декстроза | AQ.SOL | C6H12O6 | ALL | 40 | 1 | 1 | 1 | 1 | 1 | 1 | 1
Декстроза | AQ.SOL | C6H12O6 | ALL | 20 | 1 | 1 | 1 | 1 | 1 | 1 | 1
Декстроза | AQ.SOL | C6H12O6 | ALL | 60 |  | 1 | 1 | 1 | 1 | 1 | 1
Декстроза | AQ.SOL | C6H12O6 | ALL | 80 |  | 1 | 1 | 2 | 1 | 1 | 1
Декстроза | AQ.SOL | C6H12O6 | ALL | 100 |  | 1 | 1 |  |  |  | 1
Декстроза | AQ.SOL | C6H12O6 | ALL | 120 |  |  | 1
Детергенты | AQ.SOL |  | COMM | 120
Детергенты | AQ.SOL |  | COMM | 20 | 1 | 1 | 1 | 1 | 1 | 1 | 1 | 1
Детергенты | AQ.SOL |  | COMM | 40 | 1 | 1 | 1 |  | 1 | 1 | 1 | 1
Детергенты | AQ.SOL |  | COMM | 60 | 2 | 1 | 1 |  | 1 | 1 | 1 | 1
Детергенты | AQ.SOL |  | COMM | 80 |  | 1 | 1
Детергенты | AQ.SOL |  | COMM | 100 |  |  | 1
Джин |  |  | COMM | 40 | 1 | 1 | 1 | 1 | 1 | 1 | 1 | 1
Джин |  |  | COMM | 60 | 2 | 1 | 1 | 2 | 1 | 1 | 1 | 1
Джин |  |  | COMM | 100 |  |  | 1 |  |  |  | 1 | 1
Джин |  |  | COMM | 120 |  |  | 1 |  |  |  |  | 1
Джин |  |  | COMM | 20 | 1 | 1 | 1 | 1 | 1 | 1 | 1 | 1
Джин |  |  | COMM | 80 |  | 2 | 1 | 2 | 1 | 1 | 1 | 1
Диамид | TECH.P | NH2-NH2 | 100 | 60 | [7 empty] | 1
Диамид | TECH.P | NH2-NH2 | 100 | 100 | [7 empty] | 1
Диамид | TECH.P | NH2-NH2 | 100 | 120
Диамид | TECH.P | NH2-NH2 | 100 | 80 | [7 empty] | 1
Диамид | TECH.P | NH2-NH2 | 100 | 20 | 3 |  |  | 3 | 1 | 1 | 3 | 1
Диамид | TECH.P | NH2-NH2 | 100 | 40 | [7 empty] | 1
Диацетоновый спирт | TECH.P | (CH3)2COHCH2COCH3 | 100 | 100 | [7 empty] | 1
Диацетоновый спирт | TECH.P | (CH3)2COHCH2COCH3 | 100 | 80 |  |  | 3 |  |  |  |  | 1
Диацетоновый спирт | TECH.P | (CH3)2COHCH2COCH3 | 100 | 20 |  | 1 | 1 |  | 3 | 1 | 3 | 1
Диацетоновый спирт | TECH.P | (CH3)2COHCH2COCH3 | 100 | 120
Диацетоновый спирт | TECH.P | (CH3)2COHCH2COCH3 | 100 | 60 |  |  | 3 |  |  |  |  | 1
Диацетоновый спирт | TECH.P | (CH3)2COHCH2COCH3 | 100 | 40 |  | 1 | 2 |  |  |  |  | 1
Дибутиламин | TECH.P | (C4H9)2NH | 100 | 80 | [7 empty] | 1
Дибутиламин | TECH.P | (C4H9)2NH | 100 | 100
Дибутиламин | TECH.P | (C4H9)2NH | 100 | 60 |  |  | 3 |  |  |  |  | 1
Дибутиламин | TECH.P | (C4H9)2NH | 100 | 40 |  |  | 2 |  |  |  |  | 1
Дибутиламин | TECH.P | (C4H9)2NH | 100 | 20 |  | 1 | 1 |  | 3 | 3 | 3 | 1
Дибутиламин | TECH.P | (C4H9)2NH | 100 | 120
Дибутиловый эфир | TECH.P | (CH3(CH2)3)2O | 100 | 120
Дибутиловый эфир | TECH.P | (CH3(CH2)3)2O | 100 | 20 | 3 | 3 | 1 |  | 3 | 3 | 3 | 1
Дибутиловый эфир | TECH.P | (CH3(CH2)3)2O | 100 | 40 |  |  | 1 |  |  |  |  | 1
Дибутиловый эфир | TECH.P | (CH3(CH2)3)2O | 100 | 60 |  |  | 2 |  |  |  |  | 1
Дибутиловый эфир | TECH.P | (CH3(CH2)3)2O | 100 | 80 |  |  | 3
Дибутиловый эфир | TECH.P | (CH3(CH2)3)2O | 100 | 100
Дибутилфталат | TECH.P | C6H4(COOC4H9)2 | 100 | 20 | 3 | 3 | 1 | 3 | 3 | 2 | 2 | 1
Дибутилфталат | TECH.P | C6H4(COOC4H9)2 | 100 | 100 | [7 empty] | 1
Дибутилфталат | TECH.P | C6H4(COOC4H9)2 | 100 | 40 |  |  | 1 |  |  |  |  | 1
Дибутилфталат | TECH.P | C6H4(COOC4H9)2 | 100 | 80 | [7 empty] | 1
Дибутилфталат | TECH.P | C6H4(COOC4H9)2 | 100 | 120
Дибутилфталат | TECH.P | C6H4(COOC4H9)2 | 100 | 60 |  |  | 2 |  |  |  |  | 1
Дибутилэфир | TECH.P | (CH3(CH2)3)2O | 100 | 120
Дибутилэфир | TECH.P | (CH3(CH2)3)2O | 100 | 20 | 3 | 2 | 1 | 2 | 2 | 3 | 1
Дибутилэфир | TECH.P | (CH3(CH2)3)2O | 100 | 40 |  | 3 | 2 |  | 2 |  | 1
Дибутилэфир | TECH.P | (CH3(CH2)3)2O | 100 | 60 |  | 3 | 3 |  | 3 |  | 2
Дибутилэфир | TECH.P | (CH3(CH2)3)2O | 100 | 80
Дибутилэфир | TECH.P | (CH3(CH2)3)2O | 100 | 100
Дигликоликолевая кислота | AQ.SOL | HOOCCH2OCH2COOH | SAT | 20 | 1 | 1 | 1 |  | 1 | 1 | 1 | 1
Дигликоликолевая кислота | AQ.SOL | HOOCCH2OCH2COOH | SAT | 40 | 1 | [6 empty] | 1
Дигликоликолевая кислота | AQ.SOL | HOOCCH2OCH2COOH | SAT | 60 | 2 | [6 empty] | 1
Дигликоликолевая кислота | AQ.SOL | HOOCCH2OCH2COOH | SAT | 80 | [7 empty] | 1
Дигликоликолевая кислота | AQ.SOL | HOOCCH2OCH2COOH | SAT | 100 | [7 empty] | 1
Дигликоликолевая кислота | AQ.SOL | HOOCCH2OCH2COOH | SAT | 120
Дизельное топливо |  |  | 100 | 120 |  |  | 1 |  |  |  |  | 1
Дизельное топливо |  |  | 100 | 20 | 1 | 2 | 1 | 1 | 1 | 3 | 1 | 1
Дизельное топливо |  |  | 100 | 40 | 2 |  | 1 | 2 | 1 |  | 1 | 1
Дизельное топливо |  |  | 100 | 60 |  |  | 1 |  |  |  |  | 1
Дизельное топливо |  |  | 100 | 100 |  |  | 1 |  |  |  |  | 1
Дизельное топливо |  |  | 100 | 80 |  |  | 1 |  |  |  |  | 1
Ди-изобутил кетон | TECH.P | (CH3)2CHCH2COCH2CH(CH3)2 | 100 | 20 | 3 | 1 | 1 |  | 3 | 2 | 3
Ди-изобутил кетон | TECH.P | (CH3)2CHCH2COCH2CH(CH3)2 | 100 | 80
Ди-изобутил кетон | TECH.P | (CH3)2CHCH2COCH2CH(CH3)2 | 100 | 60 |  | 3 | 2
Ди-изобутил кетон | TECH.P | (CH3)2CHCH2COCH2CH(CH3)2 | 100 | 100
Ди-изобутил кетон | TECH.P | (CH3)2CHCH2COCH2CH(CH3)2 | 100 | 120
Ди-изобутил кетон | TECH.P | (CH3)2CHCH2COCH2CH(CH3)2 | 100 | 40 |  | 2 | 1
Диизобутилен | TECH.P | C8H16 | 100 | 100 |  |  | 3 |  |  |  |  | 1
Диизобутилен | TECH.P | C8H16 | 100 | 120 | [7 empty] | 1
Диизобутилен | TECH.P | C8H16 | 100 | 20 |  |  | 1 |  | 1 | 3 | 1 | 1
Диизобутилен | TECH.P | C8H16 | 100 | 80 |  |  | 2 |  |  |  |  | 1
Диизобутилен | TECH.P | C8H16 | 100 | 60 |  |  | 1 |  |  |  | 1 | 1
Диизобутилен | TECH.P | C8H16 | 100 | 40 |  |  | 1 |  |  |  | 1 | 1
Ди-изопропил кетон | TECH.P | ((CH3)2CH)2CO | 100 | 60
Ди-изопропил кетон | TECH.P | ((CH3)2CH)2CO | 100 | 80
Ди-изопропил кетон | TECH.P | ((CH3)2CH)2CO | 100 | 100
Ди-изопропил кетон | TECH.P | ((CH3)2CH)2CO | 100 | 120
Ди-изопропил кетон | TECH.P | ((CH3)2CH)2CO | 100 | 40 |  |  | 3
Ди-изопропил кетон | TECH.P | ((CH3)2CH)2CO | 100 | 20 |  |  | 2 |  | 3 | 2 | 3 | 1
Диметил формамид | TECH.P | HCON(CH3)2 | 100 | 120
Диметил формамид | TECH.P | HCON(CH3)2 | 100 | 100
Диметил формамид | TECH.P | HCON(CH3)2 | 100 | 80 | [7 empty] | 1
Диметил формамид | TECH.P | HCON(CH3)2 | 100 | 60 |  | 1 | [5 empty] | 1
Диметил формамид | TECH.P | HCON(CH3)2 | 100 | 40 |  | 1 | [5 empty] | 1
Диметил формамид | TECH.P | HCON(CH3)2 | 100 | 20 | 3 | 1 | 3 | 3 | 3 | 2 | 3 | 1
Диметиламин | TECH.P | (CH3)2NH | 100 | 40 |  | 2 | 3 |  |  |  |  | 1
Диметиламин | TECH.P | (CH3)2NH | 100 | 120
Диметиламин | TECH.P | (CH3)2NH | 100 | 20 | 3 | 1 | 2 | 3 | 3 | 2 | 3 | 1
Диметиламин | TECH.P | (CH3)2NH | 100 | 60 |  |  | 3 |  |  |  |  | 1
Диметиламин | TECH.P | (CH3)2NH | 100 | 100
Диметиламин | TECH.P | (CH3)2NH | 100 | 80
Диметиловый эфир |  | CH3OCH3 | ND | 120
Диметиловый эфир |  | CH3OCH3 | ND | 40
Диметиловый эфир |  | CH3OCH3 | ND | 80
Диметиловый эфир |  | CH3OCH3 | ND | 60
Диметиловый эфир |  | CH3OCH3 | ND | 20 |  |  |  |  | 3 | 2 | 3
Диметиловый эфир |  | CH3OCH3 | ND | 100
Диметилфталат | TECH.P | C6H4(COOCH3)2 | 100 | 60 |  |  | 3
Диметилфталат | TECH.P | C6H4(COOCH3)2 | 100 | 80
Диметилфталат | TECH.P | C6H4(COOCH3)2 | 100 | 100
Диметилфталат | TECH.P | C6H4(COOCH3)2 | 100 | 120
Диметилфталат | TECH.P | C6H4(COOCH3)2 | 100 | 40 |  |  | 3 |  |  |  |  | 1
Диметилфталат | TECH.P | C6H4(COOCH3)2 | 100 | 20 |  |  | 2 |  | 3 | 2 | 2 | 1
Динонилфталат | TECH.P | C6H4(COOC9H19)2 | 100 | 120
Динонилфталат | TECH.P | C6H4(COOC8H17)2 | 100 | 40 | 3 |  | 2 |  |  |  |  | 1
Динонилфталат | TECH.P | C6H4(COOC9H19)2 | 100 | 100
Динонилфталат | TECH.P | C6H4(COOC8H17)2 | 100 | 20 | 3 | 2 | 1 | 2 | 3 | 2 | 1 | 1
Динонилфталат | TECH.P | C6H4(COOC9H19)2 | 100 | 60 | [7 empty] | 1
Динонилфталат | TECH.P | C6H4(COOC9H19)2 | 100 | 40 | [7 empty] | 1
Динонилфталат | TECH.P | C6H4(COOC9H19)2 | 100 | 20 | 3 | 2 |  | 2 | 3 | 2 | 1 | 1
Динонилфталат | TECH.P | C6H4(COOC9H19)2 | 100 | 80 | [7 empty] | 1
Диоксан | TECH.P | (CH2)4O2 | 100 | 120
Диоксан | TECH.P | (CH2)4O2 | 100 | 100
Диоксан | TECH.P | (CH2)4O2 | 100 | 80 |  | 3
Диоксан | TECH.P | (CH2)4O2 | 100 | 60 |  | 2
Диоксан | TECH.P | (CH2)4O2 | 100 | 40 |  | 2 | 3
Диоксан | TECH.P | (CH2)4O2 | 100 | 20 | 3 | 2 | 2 |  | 3 | 2 | 3
Диоктилфталат | TECH.P | C6H4(COOC8H17)2 | 100 | 100
Диоктилфталат | TECH.P | C6H4(COOC8H17)2 | 100 | 60 |  |  | 3 |  |  |  |  | 1
Диоктилфталат | TECH.P | C6H4(COOC8H17)2 | 100 | 80 |  |  | 3 |  |  |  |  | 1
Диоктилфталат | TECH.P | C6H4(COOC8H17)2 | 100 | 120
Дисульфид натрия | AQ.SOL | Na2S2O5 | ALL | 120
Дисульфид натрия | AQ.SOL | Na2S2O5 | ALL | 40 | 1 |  | 1 |  | 3 | 1 | 1 | 1
Дисульфид натрия | AQ.SOL | Na2S2O5 | ALL | 60 | 2 |  | 1 |  |  | 1 | 1 | 1
Дисульфид натрия | AQ.SOL | Na2S2O5 | ALL | 80 |  |  | 1 |  |  |  |  | 1
Дисульфид натрия | AQ.SOL | Na2S2O5 | ALL | 100 |  |  | 1 |  |  |  |  | 1
Дисульфид натрия | AQ.SOL | Na2S2O5 | ALL | 20 | 1 | 1 | 1 |  | 2 | 1 | 1 | 1
Дихлорбензол | TECH.P | C6H4Cl2 | 100 | 60 |  |  | 1 |  |  |  |  | 1
Дихлорбензол | TECH.P | C6H4Cl2 | 100 | 120
Дихлорбензол | TECH.P | C6H4Cl2 | 100 | 40 |  |  | 1 |  |  |  |  | 1
Дихлорбензол | TECH.P | C6H4Cl2 | 100 | 20 | 3 | 2 | 1 |  | 3 | 3 | 1 | 1
Дихлорбензол | TECH.P | C6H4Cl2 | 100 | 80 |  |  | 2 |  |  |  |  | 1
Дихлорбензол | TECH.P | C6H4Cl2 | 100 | 100 |  |  | 3 |  |  |  |  | 1
Дихлорид олова | AQ.SOL | SnCl2 | SAT | 20 | 1 | 1 | 1 | 1 | 1 | 1 | 1 | 1
Дихлорид олова | AQ.SOL | SnCl2 | SAT | 120 | [7 empty] | 1
Дихлорид олова | AQ.SOL | SnCl2 | SAT | 100 |  |  | 1 |  |  |  |  | 1
Дихлорид олова | AQ.SOL | SnCl2 | SAT | 80 |  | 2 | 1 | 2 |  |  |  | 1
Дихлорид олова | AQ.SOL | SnCl2 | SAT | 60 | 2 | 1 | 1 | 1 | 2 | 3 | 1 | 1
Дихлорид олова | AQ.SOL | SnCl2 | SAT | 40 | 2 | 1 | 1 | 1 | 1 | 2 | 1 | 1
Дихлоруксусная кислота | AQ.SOL | Cl2CHCOOH | 50 | 20 | 1 | 1 | 1 |  | 3 | 1 | 2 | 1
Дихлоруксусная кислота | TECH.P | Cl2CHCOOH | 100 | 120
Дихлоруксусная кислота | AQ.SOL | Cl2CHCOOH | 50 | 80 |  |  | 1 |  |  |  |  | 1
Дихлоруксусная кислота | TECH.P | Cl2CHCOOH | 100 | 80 |  |  | 1 |  |  |  |  | 1
Дихлоруксусная кислота | TECH.P | Cl2CHCOOH | 100 | 20 | 1 | 2 | 1 |  | 3 | 1 | 2 | 1
Дихлоруксусная кислота | AQ.SOL | Cl2CHCOOH | 50 | 40 | 1 | 1 | 1 |  |  | 1 | 2 | 1
Дихлоруксусная кислота | AQ.SOL | Cl2CHCOOH | 50 | 60 | 2 | 1 | 1 |  |  | 1 | 3 | 1
Дихлоруксусная кислота | AQ.SOL | Cl2CHCOOH | 50 | 120
Дихлоруксусная кислота | AQ.SOL | Cl2CHCOOH | 50 | 100 |  |  | 2
Дихлоруксусная кислота | TECH.P | Cl2CHCOOH | 100 | 60 | 2 | 2 | 1 |  |  | 1 |  | 1
Дихлоруксусная кислота | TECH.P | Cl2CHCOOH | 100 | 40 | 1 | 2 | 1 |  |  | 1 | 3 | 2
Дихлоруксусная кислота | TECH.P | Cl2CHCOOH | 100 | 100 |  |  | 2 |  |  |  |  | 1
Дихлорэтилен | TECH.P | CHCl=CHCl | 100 | 120 | [7 empty] | 1
Дихлорэтилен | TECH.P | CHCl=CHCl | 100 | 100 | [7 empty] | 1
Дихлорэтилен | TECH.P | CHCl=CHCl | 100 | 80 | [7 empty] | 1
Дихлорэтилен | TECH.P | CHCl=CHCl | 100 | 60 |  |  | 1 |  |  |  |  | 1
Дихлорэтилен | TECH.P | CHCl=CHCl | 100 | 20 | 3 | 2 | 1 |  | 3 | 3 | 2 | 1
Дихлорэтилен | TECH.P | CHCl=CHCl | 100 | 40 |  |  | 1 |  |  |  |  | 1
Диэтиламин | TECH.P | (C2H5)2NH | 100 | 100 | [7 empty] | 1
Диэтиламин | TECH.P | (C2H5)2NH | 100 | 80 | [7 empty] | 1
Диэтиламин | TECH.P | (C2H5)2NH | 100 | 60 |  |  | 3 |  |  |  |  | 1
Диэтиламин | TECH.P | (C2H5)2NH | 100 | 40 |  | 2 | 3 |  |  |  |  | 1
Диэтиламин | TECH.P | (C2H5)2NH | 100 | 20 | 3 | 1 | 2 | 3 | 3 | 2 | 3 | 1
Диэтиламин | TECH.P | (C2H5)2NH | 100 | 120 | [7 empty] | 1
Диэтиловый эфир | TECH.P | C2H5OC2H5 | 100 | 40 | 3 | 3 | 2 |  |  |  |  | 1
Диэтиловый эфир | TECH.P | C2H5OC2H5 | 100 | 120
Диэтиловый эфир | TECH.P | C2H5OC2H5 | 100 | 100 | [7 empty] | 1
Диэтиловый эфир | TECH.P | C2H5OC2H5 | 100 | 80 | [7 empty] | 1
Диэтиловый эфир | TECH.P | C2H5OC2H5 | 100 | 60 |  |  | 3 |  |  |  |  | 1
Диэтиловый эфир | TECH.P | C2H5OC2H5 | 100 | 20 | 3 | 3 | 1 | 3 | 3 | 3 | 3 | 1
Дубильная кислота | AQ.SOL | C76H52O46 | ALL | 80 |  | 1 | 1 |  |  |  |  | 1
Дубильная кислота | AQ.SOL | C76H52O46 | ALL | 100 |  |  | 1 |  |  |  |  | 1
Дубильная кислота | AQ.SOL | C76H52O46 | ALL | 20 | 1 | 1 | 1 | 1 | 1 | 1 | 1 | 1
Дубильная кислота | AQ.SOL | C76H52O46 | ALL | 60 | 1 | 1 | 1 | 1 |  |  |  | 1
Дубильная кислота | AQ.SOL | C76H52O46 | ALL | 40 | 1 | 1 | 1 | 1 |  |  |  | 1
Дубильная кислота | AQ.SOL | C76H52O46 | ALL | 120 |  |  | 1 |  |  |  |  | 1
Дымяща серная кислота |  | H2SO4+SO3 | HIGH | 100
Дымяща серная кислота |  | H2SO4+SO3 | HIGH | 20 | 3 | 3 | 3 | 3 | 3 | 3 | 2 | 1
Дымяща серная кислота |  | H2SO4+SO3 | HIGH | 40 | [7 empty] | 1
Дымяща серная кислота |  | H2SO4+SO3 | HIGH | 60
Дымяща серная кислота |  | H2SO4+SO3 | HIGH | 80
Дымяща серная кислота |  | H2SO4+SO3 | TRACES | 120
Дымяща серная кислота |  | H2SO4+SO3 | TRACES | 80
Дымяща серная кислота |  | H2SO4+SO3 | TRACES | 20 | 2 | 3 | 1 | 2 | 3 | 3 | 1 | 1
Дымяща серная кислота |  | H2SO4+SO3 | HIGH | 120
Дымяща серная кислота |  | H2SO4+SO3 | TRACES | 60
Дымяща серная кислота |  | H2SO4+SO3 | TRACES | 100
Дымяща серная кислота |  | H2SO4+SO3 | TRACES | 40 | [7 empty] | 1
Желатин |  |  | 100 | 120 |  |  | 1 |  |  |  |  | 1
Желатин |  |  | 100 | 20 | 1 | 1 | 1 | 1 | 1 | 1 | 1 | 1
Желатин |  |  | 100 | 80 |  | 1 | 1 | 1 | 2 | 1 | 1 | 1
Желатин |  |  | 100 | 60 | 1 | 1 | 1 | 1 | 1 | 1 | 1 | 1
Желатин |  |  | 100 | 40 | 1 | 1 | 1 | 1 | 1 | 1 | 1 | 1
Желатин |  |  | 100 | 100 |  |  | 1 |  |  |  | 1 | 1
Железистосинеродистый натрий | AQ.SOL | Na4FeCN6 | SAT | 120 |  |  | 1 |  |  |  |  | 1
Железистосинеродистый натрий | AQ.SOL | Na4FeCN6 | SAT | 80 |  | 2 | 1 | 2 |  |  |  | 1
Железистосинеродистый натрий | AQ.SOL | Na4FeCN6 | SAT | 60 | 2 | 1 | 1 | 1 |  |  |  | 1
Железистосинеродистый натрий | AQ.SOL | Na4FeCN6 | SAT | 20 | 1 | 1 | 1 | 1 |  | 3 | 3 | 1
Железистосинеродистый натрий | AQ.SOL | Na4FeCN6 | SAT | 100 |  |  | 1 |  |  |  |  | 1
Железистосинеродистый натрий | AQ.SOL | Na4FeCN6 | SAT | 40 | 1 | 1 | 1 | 1 |  |  |  | 1
Железный купорос | AQ.SOL | FeSO4 | SAT | 60 | 1 | 1 | 1 |  | 1 | 1 | 1 | 1
Железный купорос | AQ.SOL | FeSO4 | SAT | 80 |  |  | 1 |  | 2 | 1 | 1 | 1
Железный купорос | AQ.SOL | FeSO4 | SAT | 40 | 1 | 1 | 1 |  | 1 | 1 | 1 | 1
Железный купорос | AQ.SOL | FeSO4 | SAT | 20 | 1 | 1 | 1 | 1 | 1 | 1 | 1 | 1
Железный купорос | AQ.SOL | FeSO4 | SAT | 120
Железный купорос | AQ.SOL | FeSO4 | SAT | 100 |  |  | 1 |  |  | 2 | 2 | 1
Жидкая двуокись серы | TECH.P | SO2 | 100 | 20 | 3 | 3 | 3 | 3 | 3 | 2 | 2
Жидкая двуокись серы | TECH.P | SO2 | 100 | 120
Жидкая двуокись серы | TECH.P | SO2 | 100 | 100
Жидкая двуокись серы | TECH.P | SO2 | 100 | 80
Жидкая двуокись серы | TECH.P | SO2 | 100 | 60
Жидкая двуокись серы | TECH.P | SO2 | 100 | 40
Жидкий хлор | TECH.P | Cl2 | 100 | 40
Жидкий хлор | TECH.P | Cl2 | 100 | 60
Жидкий хлор | TECH.P | Cl2 | 100 | 100
Жидкий хлор | TECH.P | Cl2 | 100 | 120
Жидкий хлор | TECH.P | Cl2 | 100 | 20 | 3 | 3 | 1 | 3 | 3 | 3 | 2 | 1
Жидкий хлор | TECH.P | Cl2 | 100 | 80
Жидкое стекло | AQ.SOL | Na2SiO3 | SAT | 100 |  |  | 1 |  |  |  |  | 1
Жидкое стекло | AQ.SOL | Na2SiO3 | SAT | 120
Жидкое стекло | AQ.SOL | Na2SiO3 | SAT | 80 |  |  | 1 |  |  |  |  | 1
Жидкое стекло | AQ.SOL | Na2SiO3 | SAT | 60 | 2 | 1 | 1 |  | 1 | 1 | 1 | 1
Жидкое стекло | AQ.SOL | Na2SiO3 | SAT | 40 | 1 | 1 | 1 | 1 | 1 | 1 | 1 | 1
Жидкое стекло | AQ.SOL | Na2SiO3 | SAT | 20 | 1 | 1 | 1 | 1 | 1 | 1 | 1 | 1
Жирная эмульсия |  |  | COMM | 100
Жирная эмульсия |  |  | COMM | 20 | 1 | 1 |  |  |  | 1 | 1
Жирная эмульсия |  |  | COMM | 40 | 1 | 2
Жирная эмульсия |  |  | COMM | 60 | 1 | 2
Жирная эмульсия |  |  | COMM | 80
Жирная эмульсия |  |  | COMM | 120
Жирные кислоты | TECH.P. | R>C6 | 100 | 20 | 1 | 1 | 1 | 1 | 2 | 3 | 1 | 1
Жирные кислоты | TECH.P. | R>C6 | 100 | 80 |  |  | 1
Жирные кислоты | TECH.P. | R>C6 | 100 | 60 | 1 | 1 | 1 | 1 |  |  |  | 1
Жирные кислоты | TECH.P. | R>C6 | 100 | 40 | 1 | 1 | 1 | 1 |  |  |  | 1
Жирные кислоты | TECH.P. | R>C6 | 100 | 100
Жирные кислоты | TECH.P. | R>C6 | 100 | 120
Золотой раствор для нанесения покрытия |  |  | COMM | 80 |  |  | 1 |  |  |  |  | 1
Золотой раствор для нанесения покрытия |  |  | COMM | 100 |  |  | 1 |  |  |  |  | 1
Золотой раствор для нанесения покрытия |  |  | COMM | 60 | 1 |  | 1 | 1 |  |  |  | 1
Золотой раствор для нанесения покрытия |  |  | COMM | 120 |  |  | 1 |  |  |  |  | 1
Золотой раствор для нанесения покрытия |  |  | COMM | 40 | 1 |  | 1 | 1 |  |  |  | 1
Золотой раствор для нанесения покрытия |  |  | COMM | 20 | 1 | 3 | 1 | 1 |  | 1 | 1 | 1
Изобутиловый спирт | TECH.P | (CH3)2CHCH2OH | 100 | 20 |  |  | 1 |  | 2 | 1 | 1 | 1
Изобутиловый спирт | TECH.P | (CH3)2CHCH2OH | 100 | 100 |  |  | 1 |  |  |  |  | 1
Изобутиловый спирт | TECH.P | (CH3)2CHCH2OH | 100 | 120 |  |  | 1 |  |  |  |  | 1
Изобутиловый спирт | TECH.P | (CH3)2CHCH2OH | 100 | 80 |  |  | 1 |  |  |  |  | 1
Изобутиловый спирт | TECH.P | (CH3)2CHCH2OH | 100 | 40 |  |  | 1 |  |  |  |  | 1
Изобутиловый спирт | TECH.P | (CH3)2CHCH2OH | 100 | 60 |  |  | 1 |  |  |  |  | 1
Изооктан |  | C8H18 | 100 | 120 | [7 empty] | 1
Изооктан |  | C8H18 | 100 | 100 |  |  | 1 |  |  |  |  | 1
Изооктан |  | C8H18 | 100 | 80 |  |  | 1 |  |  |  |  | 1
Изооктан |  | C8H18 | 100 | 20 | 1 | 2 | 1 |  | 1 | 3 | 1 | 1
Изооктан |  | C8H18 | 100 | 40 |  | 3 | 1 |  |  |  |  | 1
Изооктан |  | C8H18 | 100 | 60 |  | 3 | 1 |  |  |  |  | 1
Изопропиловый спирт | TECH.P | (CH3)2CHOH | 100 | 120 |  |  |  | 2 |  |  |  | 1
Изопропиловый спирт | TECH.P | (CH3)2CHOH | 100 | 20 | 1 | 1 | 1 | 1 | 1 | 1 | 1 | 1
Изопропиловый спирт | TECH.P | (CH3)2CHOH | 100 | 40 | 1 | 1 | 1 | 1 | 2 | 1 | 1 | 1
Изопропиловый спирт | TECH.P | (CH3)2CHOH | 100 | 60 | 2 | 1 | 1 | 1 |  | 1 | 1 | 1
Изопропиловый спирт | TECH.P | (CH3)2CHOH | 100 | 80 |  | 1 | 2 | 1 |  | 2 | 2 | 1
Изопропиловый спирт | TECH.P | (CH3)2CHOH | 100 | 100 |  | 1 |  | 2 |  |  |  | 1
Изопропиловый эфир | TECH.P | (CH3)2CHOCH(CH3)2 | 100 | 80 |  |  | 3
Изопропиловый эфир | TECH.P | (CH3)2CHOCH(CH3)2 | 100 | 120
Изопропиловый эфир | TECH.P | (CH3)2CHOCH(CH3)2 | 100 | 100
Изопропиловый эфир | TECH.P | (CH3)2CHOCH(CH3)2 | 100 | 20 | 2 | 2 | 1 |  | 3 | 3 | 3 | 1
Изопропиловый эфир | TECH.P | (CH3)2CHOCH(CH3)2 | 100 | 60 | 3 | 3 | 2 |  |  |  |  | 1
Изопропиловый эфир | TECH.P | (CH3)2CHOCH(CH3)2 | 100 | 40 | 3 | 3 | 2 |  |  |  |  | 1
Изопропиловый эфир уксусной кислоты | TECH.P | CH3COOCH(CH3)2 | 100 | 40 | [7 empty] | 1
Изопропиловый эфир уксусной кислоты | TECH.P | CH3COOCH(CH3)2 | 100 | 60 | [7 empty] | 1
Изопропиловый эфир уксусной кислоты | TECH.P | CH3COOCH(CH3)2 | 100 | 100 | [7 empty] | 1
Изопропиловый эфир уксусной кислоты | TECH.P | CH3COOCH(CH3)2 | 100 | 20 |  |  |  |  | 3 | 2 | 3 | 1
Изопропиловый эфир уксусной кислоты | TECH.P | CH3COOCH(CH3)2 | 100 | 120 | [7 empty] | 1
Изопропиловый эфир уксусной кислоты | TECH.P | CH3COOCH(CH3)2 | 100 | 80 | [7 empty] | 1
Изопропил-хлорид |  | (CH3)2CHCl | ND | 80 |  |  | 3 |  |  |  |  | 1
Изопропил-хлорид |  | (CH3)2CHCl | ND | 20 |  |  | 1 |  | 2 | 3 | 1 | 1
Изопропил-хлорид |  | (CH3)2CHCl | ND | 40 |  |  | 2 |  |  |  |  | 1
Изопропил-хлорид |  | (CH3)2CHCl | ND | 60 |  |  | 2 |  |  |  |  | 1
Изопропил-хлорид |  | (CH3)2CHCl | ND | 120 | [7 empty] | 1
Изопропил-хлорид |  | (CH3)2CHCl | ND | 100 | [7 empty] | 1
Йод в порошке и жидком виде |  | I2 | 3 | 40 | 3 | 1 | 1 | 2 |  |  |  | 1
Йод в порошке и жидком виде |  | I2 | 3 | 120 | [7 empty] | 1
Йод в порошке и жидком виде |  | I2 | 3 | 100 | [7 empty] | 1
Йод в порошке и жидком виде |  | I2 | 3 | 80 |  |  | 1 |  |  |  |  | 1
Йод в порошке и жидком виде |  | I2 | 3 | 60 | 3 | 1 | 1 | 3 |  |  |  | 1
Йод в порошке и жидком виде |  | I2 | 3 | 20 | 2 | 1 | 1 | 2 |  | 3 | 2 | 1
Йодистоводородная кислота | AQ.SOL | HI | SAT | 60 |  |  | 1 |  |  |  |  | 1
Йодистоводородная кислота | AQ.SOL | HI | SAT | 40 | 1 | 1 | 1 | 1 | 1 | 1 | 1 | 1
Йодистоводородная кислота | AQ.SOL | HI | SAT | 80 |  |  | 1 |  |  |  |  | 1
Йодистоводородная кислота | AQ.SOL | HI | SAT | 100 |  |  | 1 |  |  |  |  | 1
Йодистоводородная кислота | AQ.SOL | HI | SAT | 120 |  |  | 1 |  |  |  |  | 1
Йодистоводородная кислота | AQ.SOL | HI | SAT | 20 | 1 | 1 | 1 | 1 | 1 | 1 | 1 | 1
Йодистый калий | AQ.SOL | KI | SAT | 60 | 1 | 1 | 1 | 1 | 3 | 1 | 1 | 1
Йодистый калий | AQ.SOL | KI | SAT | 100 |  |  | 1 |  |  |  | 1 | 1
Йодистый калий | AQ.SOL | KI | SAT | 40 | 1 | 1 | 1 | 1 | 2 | 1 | 1 | 1
Йодистый калий | AQ.SOL | KI | SAT | 80 |  |  | 1 | 1 |  |  | 1 | 1
Йодистый калий | AQ.SOL | KI | SAT | 20 | 1 | 1 | 1 | 1 | 1 | 1 | 1 | 1
Йодистый калий | AQ.SOL | KI | SAT | 120 |  |  | 1
Йодистый натрий | AQ.SOL | NaI | ALL | 20 | 1 | 1 | 1 | 1 | 1 | 1 | 1 | 1
Йодистый натрий | AQ.SOL | NaI | ALL | 60 | 2 |  | 2 |  | 2 | 1 | 1 | 1
Йодистый натрий | AQ.SOL | NaI | ALL | 40 | 1 |  | 1 |  | 1 | 1 | 1 | 1
Йодистый натрий | AQ.SOL | NaI | ALL | 120
Йодистый натрий | AQ.SOL | NaI | ALL | 100
Йодистый натрий | AQ.SOL | NaI | ALL | 80
Йодная настойка |  | I2 | 3 | 20 | 2 | 1 | 1 | 1 |  |  | 1
Йодная настойка |  | I2 | 3 | 40 | 3 | 2 | 1
Йодная настойка |  | I2 | 3 | 80
Йодная настойка |  | I2 | 3 | 100
Йодная настойка |  | I2 | 3 | 120
Йодная настойка |  | I2 | 3 | 60 |  | 3 | 1
Кадмиевый раствор для нанесения покрытия |  |  | COMM | 20 | 1 | 3 | 1 | 1 |  | 1 | 1 | 1
Кадмиевый раствор для нанесения покрытия |  |  | COMM | 120 |  |  | 1 |  |  |  |  | 1
Кадмиевый раствор для нанесения покрытия |  |  | COMM | 60 | 1 |  | 1 | 1 |  |  |  | 1
Кадмиевый раствор для нанесения покрытия |  |  | COMM | 80 |  |  | 1 | 2 |  |  |  | 1
Кадмиевый раствор для нанесения покрытия |  |  | COMM | 100 |  |  | 1 |  |  |  |  | 1
Кадмиевый раствор для нанесения покрытия |  |  | COMM | 40 | 1 |  | 1 | 1 |  |  |  | 1
Калийная кислая соль фосфорной кислоты | AQ.SOL | K2HPO4 KH2PO4 | ALL | 80 |  | 1 | 1 |  |  | 1 | 1 | 1
Калийная кислая соль фосфорной кислоты | AQ.SOL | K2HPO4 KH2PO4 | ALL | 100 | [6 empty] | 1 | 1
Калийная кислая соль фосфорной кислоты | AQ.SOL | K2HPO4 KH2PO4 | ALL | 60 | 2 | 1 | 1 |  | 3 | 1 | 1 | 1
Калийная кислая соль фосфорной кислоты | AQ.SOL | K2HPO4 KH2PO4 | ALL | 40 | 1 | 1 | 1 |  | 2 | 1 | 1 | 1
Калийная кислая соль фосфорной кислоты | AQ.SOL | K2HPO4 KH2PO4 | ALL | 20 | 1 | 1 | 1 | 1 | 1 | 1 | 1 | 1
Калийная кислая соль фосфорной кислоты | AQ.SOL | K2HPO4 KH2PO4 | ALL | 120
Камфарное масло |  |  | COMM | 120
Камфарное масло |  |  | COMM | 40 |  | 3 | 1 |  |  |  |  | 1
Камфарное масло |  |  | COMM | 100
Камфарное масло |  |  | COMM | 80
Камфарное масло |  |  | COMM | 60 |  |  | 1 |  |  |  |  | 1
Камфарное масло |  |  | COMM | 20 | 3 | 3 | 1 | 3 | 1 | 3 | 1 | 1
Каприловая кислота | TECH.P | CH3(CH2)6COOH | 100 | 40 |  |  | 1 |  |  |  |  | 1
Каприловая кислота | TECH.P | CH3(CH2)6COOH | 100 | 20 |  |  | 1 |  |  |  |  | 1
Каприловая кислота | TECH.P | CH3(CH2)6COOH | 100 | 60 |  |  | 1 |  |  |  |  | 1
Каприловая кислота | TECH.P | CH3(CH2)6COOH | 100 | 80 |  |  | 1 |  |  |  |  | 1
Каприловая кислота | TECH.P | CH3(CH2)6COOH | 100 | 100 |  |  | 1 |  |  |  |  | 1
Каприловая кислота | TECH.P | CH3(CH2)6COOH | 100 | 120 |  |  | 1 |  |  |  |  | 1
Карбонат кальция | AQ.SOL | CaCO3 | ALL | 120 |  |  | 1 |  |  |  |  | 1
Карбонат кальция | AQ.SOL | CaCO3 | ALL | 80 |  | 1 | 1 | 1 |  |  | 1 | 1
Карбонат кальция | AQ.SOL | CaCO3 | ALL | 100 |  | 1 | 1 | 2 |  |  | 1 | 1
Карбонат кальция | AQ.SOL | CaCO3 | ALL | 60 | 1 | 1 | 1 | 1 | 2 | 1 | 1 | 1
Карбонат кальция | AQ.SOL | CaCO3 | ALL | 20 | 1 | 1 | 1 | 1 | 1 | 1 | 1 | 1
Карбонат кальция | AQ.SOL | CaCO3 | ALL | 40 | 1 | 1 | 1 | 1 | 1 | 1 | 1 | 1
Карбонат меди | AQ.SOL | CuCO3 | SAT | 20 | 1 | 1 | 1 | 1 |  |  |  | 1
Карбонат меди | AQ.SOL | CuCO3 | SAT | 100 |  |  | 1 |  |  |  |  | 1
Карбонат меди | AQ.SOL | CuCO3 | SAT | 80 |  |  | 1 |  |  |  |  | 1
Карбонат меди | AQ.SOL | CuCO3 | SAT | 120 |  |  | 1 |  |  |  |  | 1
Карбонат меди | AQ.SOL | CuCO3 | SAT | 60 |  |  | 1 |  |  |  |  | 1
Карбонат меди | AQ.SOL | CuCO3 | SAT | 40 |  |  | 1 |  |  |  |  | 1
Касторовое масло |  |  | COMM | 80
Касторовое масло |  |  | COMM | 20 | 2 | 3 | 1 | 2 | 1 | 2 | 1 | 1
Касторовое масло |  |  | COMM | 60 |  |  | 1 |  |  |  |  | 1
Касторовое масло |  |  | COMM | 100
Касторовое масло |  |  | COMM | 120
Касторовое масло |  |  | COMM | 40 |  |  | 1 |  |  |  |  | 1
Керосин |  |  | 100 | 20 | 1 | 1 | 1 | 1 | 1 | 3 | 1 | 1
Керосин |  |  | COMM | 120 |  |  | 1 |  |  |  |  | 1
Керосин |  |  | 100 | 60 | 2 | 3 | 1 | 2 |  |  |  | 1
Керосин |  |  | 100 | 100 |  |  | 1 |  |  |  |  | 1
Керосин | TECH.P |  | 100 | 80 |  |  | 1 |  |  |  |  | 1
Керосин | TECH.P |  | 100 | 60 |  | 2 | 1 |  | 1 |  | 2 | 1
Керосин | TECH.P |  | 100 | 40 |  | 2 | 1 |  | 1 |  | 1 | 1
Керосин | TECH.P |  | 100 | 20 | 2 | 1 | 1 | 2 | 1 | 3 | 1 | 1
Керосин |  |  | COMM | 100 |  |  | 1 |  |  |  |  | 1
Керосин |  |  | 100 | 80 |  |  | 1 |  |  |  |  | 1
Керосин |  |  | 100 | 120 |  |  | 1 |  |  |  |  | 1
Керосин |  |  | COMM | 80 |  |  | 1 |  |  |  | 2 | 1
Керосин | TECH.P |  | 100 | 100 |  |  | 1 |  |  |  |  | 1
Керосин |  |  | 100 | 40 | 2 | 2 | 1 | 2 |  |  |  | 1
Керосин |  |  | COMM | 60 | 2 | 2 | 1 |  | 2 |  | 1 | 1
Керосин |  |  | COMM | 40 | 1 | 1 | 1 |  | 2 |  | 1 | 1
Керосин |  |  | COMM | 20 | 1 | 1 | 1 |  | 1 | 3 | 1 | 1
Керосин | TECH.P |  | 100 | 120 |  |  | 1 |  |  |  |  | 1
Кислород |  | O2 | ALL | 120 |  |  | 2 |  |  |  | 1
Кислород |  | O2 | ALL | 60 | 1 | 2 | 1 | 1 |  | 1 | 1
Кислород |  | O2 | ALL | 100 |  |  | 2 |  |  |  | 1
Кислород |  | O2 | ALL | 40 | 1 |  | 1 | 1 |  | 1 | 1
Кислород |  | O2 | ALL | 80 |  |  | 1 |  |  | 1 | 1
Кислород |  | O2 | ALL | 20 | 1 | 1 | 1 | 1 | 3 | 1 | 1
Кислый сернистый аммоний | AQ.SOL | NH4OH(NH4)2SO4 | SAT | 120
Кислый сернистый аммоний | AQ.SOL | NH4OH(NH4)2SO4 | DIL | 20 | 1 | 1 | 1 | 1 |  |  | 1 | 1
Кислый сернистый аммоний | AQ.SOL | NH4OH(NH4)2SO4 | DIL | 100
Кислый сернистый аммоний | AQ.SOL | NH4OH(NH4)2SO4 | DIL | 60 | 2 | 1 | 1 |  |  |  | 1 | 1
Кислый сернистый аммоний | AQ.SOL | NH4OH(NH4)2SO4 | DIL | 120
Кислый сернистый аммоний | AQ.SOL | NH4OH(NH4)2SO4 | DIL | 80
Кислый сернистый аммоний | AQ.SOL | NH4OH(NH4)2SO4 | SAT | 80
Кислый сернистый аммоний | AQ.SOL | NH4OH(NH4)2SO4 | DIL | 40 | 2 | 1 | 1 |  |  |  | 1 | 1
Кислый сернистый аммоний | AQ.SOL | NH4OH(NH4)2SO4 | SAT | 60 | 1 | 1 | 1 |  |  |  | 1 | 1
Кислый сернистый аммоний | AQ.SOL | NH4OH(NH4)2SO4 | SAT | 40 | 1 | 1 | 1 |  |  |  | 1 | 1
Кислый сернистый аммоний | AQ.SOL | NH4OH(NH4)2SO4 | SAT | 20 | 1 | 1 | 1 | 1 |  |  | 1 | 1
Кислый сернистый аммоний | AQ.SOL | NH4OH(NH4)2SO4 | SAT | 100
Кормовая патока |  |  | COMM | 20 | 1 | 1 | 1 | 1 | 1 | 1 | 1 | 1
Кормовая патока |  |  | COMM | 40 | 2 | 1 | 1 |  |  |  |  | 1
Кормовая патока |  |  | COMM | 60 | 2 | 1 | 1 |  |  |  |  | 1
Кормовая патока |  |  | COMM | 80 |  | 2 | 1
Кормовая патока |  |  | COMM | 100 |  |  | 1 | 2
Кормовая патока |  |  | COMM | 120
Крезол | AQ.SOL | CH3C6H4OH | >=90 | 20 | 3 | 2 | 1 | 3 | 2 | 3 | 2 | 1
Крезол | AQ.SOL | CH3C6H4OH | DIL | 100
Крезол | AQ.SOL | CH3C6H4OH | >=90 | 40 | 3 |  | 1 |  | 2 |  |  | 1
Крезол | AQ.SOL | CH3C6H4OH | DIL | 60 | 3 |  | 1 | 3 |  |  |  | 2
Крезол | AQ.SOL | CH3C6H4OH | >=90 | 60 |  |  | 1 |  |  |  |  | 1
Крезол | AQ.SOL | CH3C6H4OH | DIL | 40 | 3 | 2 | 1 | 3 |  | 3 |  | 1
Крезол | AQ.SOL | CH3C6H4OH | >=90 | 100 | [7 empty] | 1
Крезол | AQ.SOL | CH3C6H4OH | DIL | 80
Крезол | AQ.SOL | CH3C6H4OH | >=90 | 80 |  |  | 2 |  |  |  |  | 1
Крезол | AQ.SOL | CH3C6H4OH | >=90 | 120
Крезол | AQ.SOL | CH3C6H4OH | DIL | 20 | 2 | 1 | 1 | 2 | 3 | 3 | 1 | 1
Крезол | AQ.SOL | CH3C6H4OH | DIL | 120
Кремниевая кислота | AQ.SOL | H2SiO3 | ALL | 60 | 1 | 1 | 1 |  |  |  |  | 1
Кремниевая кислота | AQ.SOL | H2SiO3 | ALL | 120
Кремниевая кислота | AQ.SOL | H2SiO3 | ALL | 40 | 1 | 1 | 1 |  |  | 1 |  | 1
Кремниевая кислота | AQ.SOL | H2SiO3 | ALL | 80 |  |  | 1
Кремниевая кислота | AQ.SOL | H2SiO3 | ALL | 100 |  |  | 1
Кремниевая кислота | AQ.SOL | H2SiO3 | ALL | 20 | 1 | 1 | 1 | 1 |  | 1 | 1 | 1
Кремний органическое масло |  |  | COMM | 20 | 1 | 1 | 1 | 1 | 1 | 2 | 1 | 1
Кремний органическое масло |  |  | COMM | 120 |  |  | 1 |  |  |  |  | 1
Кремний органическое масло |  |  | COMM | 100 |  |  | 1 |  |  |  |  | 1
Кремний органическое масло |  |  | COMM | 80 |  | 1 | 1 |  |  |  |  | 1
Кремний органическое масло |  |  | COMM | 40 | 2 | 1 | 1 | 1 | 1 |  | 1 | 1
Кремний органическое масло |  |  | COMM | 60 | 3 | 1 | 1 |  | 1 |  |  | 1
Кротоновый альдегид | TECH.P | CH3-CH=CH-CHO | 100 | 120
Кротоновый альдегид | TECH.P | CH3-CH=CH-CHO | 100 | 20 | 3 | 1 | 1 |  | 1 | 1 | 1 | 1
Кротоновый альдегид | TECH.P | CH3-CH=CH-CHO | 100 | 100 |  |  | 3 |  |  |  |  | 1
Кротоновый альдегид | TECH.P | CH3-CH=CH-CHO | 100 | 40 |  |  | 1 |  |  |  |  | 1
Кротоновый альдегид | TECH.P | CH3-CH=CH-CHO | 100 | 80 |  |  | 2 |  |  |  |  | 1
Кротоновый альдегид | TECH.P | CH3-CH=CH-CHO | 100 | 60 |  |  | 2 |  |  |  |  | 1
Ксилол |  | C6H4(CH3)2 | 100 | 40 |  |  | 1 |  |  |  | 2 | 1
Ксилол |  | C6H4(CH3)2 | 100 | 60 |  |  | 2 |  |  |  | 3 | 1
Ксилол |  | C6H4(CH3)2 | 100 | 80 |  |  | 2 |  |  |  |  | 1
Ксилол |  | C6H4(CH3)2 | 100 | 120 |  |  | 2 |  |  |  |  | 1
Ксилол |  | C6H4(CH3)2 | 100 | 20 | 3 | 3 | 1 | 3 | 3 | 3 | 1 | 1
Ксилол |  | C6H4(CH3)2 | 100 | 100 |  |  | 2 |  |  |  |  | 1
Ланолин |  |  | COMM | 40 | 2 | 1 | 1 |  | 1 | 3 | 1
Ланолин |  |  | COMM | 20 | 1 | 1 | 1 |  | 1 | 2 | 1
Ланолин |  |  | COMM | 60 |  | 2 | 1 |  | 1 |  | 1
Ланолин |  |  | COMM | 80 |  |  | 1
Ланолин |  |  | COMM | 100 |  |  | 1
Ланолин |  |  | COMM | 120
Лигроин |  |  | COMM | 100 |  |  | 2 |  |  |  |  | 1
Лигроин |  |  | COMM | 60 | 2 | 2 | 1 | 2 |  |  |  | 1
Лигроин |  |  | COMM | 20 | 1 | 1 | 1 | 1 | 1 | 3 | 1 | 1
Лигроин |  |  | COMM | 80 |  |  | 2 |  |  |  |  | 1
Лигроин |  |  | COMM | 40 | 2 | 2 | 1 | 2 |  |  |  | 1
Лигроин |  |  | COMM | 120
Ликеры |  |  | COMM | 20 | 1 | 1 | 1 | 1 | 1 | 1 | 1 | 1
Ликеры |  |  | COMM | 120
Ликеры |  |  | COMM | 100 | [7 empty] | 1
Ликеры |  |  | COMM | 80 |  |  | 1 |  |  |  |  | 1
Ликеры |  |  | COMM | 40 | 1 |  | 1 |  |  | 1 |  | 1
Ликеры |  |  | COMM | 60 |  |  | 1 |  |  | 1 |  | 1
Лимонная кислота | AQ.SOL | C3H4(OH)(COOH)3 | 50 | 120
Лимонная кислота | AQ.SOL | C3H4(OH)(COOH)3 | 50 | 80 |  | 1 | 1 | 2 |  |  |  | 1
Лимонная кислота | AQ.SOL | C3H4(OH)(COOH)3 | 50 | 60 | 2 | 1 | 1 | 1 |  |  |  | 1
Лимонная кислота | AQ.SOL | C3H4(OH)(COOH)3 | 50 | 20 | 1 | 1 | 1 | 1 | 1 | 1 | 1 | 1
Лимонная кислота | AQ.SOL | C3H4(OH)(COOH)3 | 50 | 40 | 1 | 1 | 1 | 1 |  |  |  | 1
Лимонная кислота | AQ.SOL | C3H4(OH)(COOH)3 | 50 | 100 |  | 1 | 1 | 2 |  |  |  | 1
Льняное масло |  |  | COMM | 80
Льняное масло |  |  | COMM | 100
Льняное масло |  |  | COMM | 120
Льняное масло |  |  | COMM | 40 | 2 | 1 | 1 |  | 1 |  | 1 | 1
Льняное масло |  |  | COMM | 60 | 2 | 1 | 1 |  | 1 |  | 1 | 1
Льняное масло |  |  | COMM | 20 | 2 | 1 | 1 | 3 | 1 | 3 | 1 | 1
Лярд-масло |  |  | COMM | 100 |  |  | 1 |  |  |  |  | 1
Лярд-масло |  |  | COMM | 20 | 1 | 1 | 1 | 1 | 1 | 1 | 1 | 1
Лярд-масло |  |  | COMM | 40 |  |  | 1 |  | 1 | 1 | 1 | 1
Лярд-масло |  |  | COMM | 120 |  |  | 1 |  |  |  |  | 1
Лярд-масло |  |  | COMM | 80 |  |  | 1 |  |  |  |  | 1
Лярд-масло |  |  | COMM | 60 |  |  | 1 |  | 1 | 1 | 1 | 1
Маисовое масло |  |  | COMM | 20 | 1 | 1 | 1 | 1 | 1 | 3 | 1 | 1
Маисовое масло |  |  | COMM | 120 |  |  | 1 |  |  |  |  | 1
Маисовое масло |  |  | COMM | 100 |  |  | 1 |  |  |  |  | 1
Маисовое масло |  |  | COMM | 80 |  |  | 1 |  |  |  |  | 1
Маисовое масло |  |  | COMM | 60 |  | 2 | 1 |  | 1 |  | 1 | 1
Маисовое масло |  |  | COMM | 40 |  | 1 | 1 |  | 1 | 3 | 1 | 1
Малеиновая кислота | AQ.SOL | HOOC-CH=CH-COOH | SAT | 100 |  |  | 1 | 2 |  |  |  | 1
Малеиновая кислота | AQ.SOL | HOOC-CH=CH-COOH | SAT | 40 | 1 | 1 | 1 | 1 | 2 | 2 | 1 | 1
Малеиновая кислота | AQ.SOL | HOOC-CH=CH-COOH | SAT | 120 |  |  | 1 |  |  |  |  | 1
Малеиновая кислота | AQ.SOL | HOOC-CH=CH-COOH | SAT | 60 | 2 | 1 | 1 | 1 |  | 2 | 2 | 1
Малеиновая кислота | AQ.SOL | HOOC-CH=CH-COOH | SAT | 80 |  | 1 | 1 | 1 |  |  | 2 | 1
Малеиновая кислота | AQ.SOL | HOOC-CH=CH-COOH | SAT | 20 | 1 | 1 | 1 | 1 | 2 | 1 | 1 | 1
Марганцовокислый калий | AQ.SOL | KMnO4 | SAT | 60 | 2 | 2 | 1 | 1 |  | 1 | 1
Марганцовокислый калий | AQ.SOL | KMnO4 | 10 | 20 | 1 | 1 | 1 | 1 | 3 | 1 | 1 | 1
Марганцовокислый калий | AQ.SOL | KMnO4 | SAT | 20 | 1 | 1 | 1 | 1 | 3 | 1 | 1
Марганцовокислый калий | AQ.SOL | KMnO4 | SAT | 40 | 1 | 1 | 1 | 1 |  | 1 | 1
Марганцовокислый калий | AQ.SOL | KMnO4 | 10 | 100 |  |  | 1 |  |  |  |  | 1
Марганцовокислый калий | AQ.SOL | KMnO4 | 10 | 40 | 1 | 1 | 1 | 1 |  | 1 | 1 | 1
Марганцовокислый калий | AQ.SOL | KMnO4 | 10 | 60 | 1 | 2 | 1 | 1 |  | 2 | 1 | 1
Марганцовокислый калий | AQ.SOL | KMnO4 | SAT | 100 |  |  | 1 |  |  |  | 1
Марганцовокислый калий | AQ.SOL | KMnO4 | 10 | 80 |  |  | 1 | 1 |  |  |  | 1
Марганцовокислый калий | AQ.SOL | KMnO4 | SAT | 80 |  |  | 1 | 2 |  |  | 1
Марганцовокислый калий | AQ.SOL | KMnO4 | SAT | 120 |  |  | 1 |  |  |  | 1
Марганцовокислый калий | AQ.SOL | KMnO4 | 10 | 120 |  |  | 1 |  |  |  |  | 1
Масла для смазки |  |  | COMM | 40 | 2 | 2 | 1 | 2 |  |  | 1 | 1
Масла для смазки |  |  | COMM | 80 |  |  | 1 |  |  |  | 2 | 1
Масла для смазки |  |  | COMM | 60 | 2 | 2 | 1 | 2 |  |  | 1 | 1
Масла для смазки |  |  | COMM | 100
Масла для смазки |  |  | COMM | 120
Масла для смазки |  |  | COMM | 20 | 1 | 1 | 1 | 1 | 1 | 3 | 1 | 1
Масла для смазки, несодержащие отдушки |  |  | COMM | 40 | 2 | 1 | 1 | 2 | 1 |  | 1 | 1
Масла для смазки, несодержащие отдушки |  |  | COMM | 20 | 1 | 1 | 1 | 1 | 1 | 3 | 1 | 1
Масла для смазки, несодержащие отдушки |  |  | COMM | 60 | 2 | 2 | 1 | 2 | 1 |  | 1 | 1
Масла для смазки, несодержащие отдушки |  |  | COMM | 120 |  |  | 1 |  |  |  |  | 1
Масла для смазки, несодержащие отдушки |  |  | COMM | 100 |  |  | 1 |  |  |  |  | 1
Масла для смазки, несодержащие отдушки |  |  | COMM | 80 |  |  | 1 |  |  |  |  | 1
Масляная кислота | TECH.P | CH3CH2CH2COOH | 100 | 60 |  |  | 1 |  |  |  | 3 | 1
Масляная кислота | TECH.P | CH3CH2CH2COOH | 100 | 40 |  | 1 | 1 |  |  |  | 2 | 1
Масляная кислота | TECH.P | CH3CH2CH2COOH | 100 | 80 |  |  | 1 |  |  |  |  | 1
Масляная кислота | TECH.P | CH3CH2CH2COOH | 100 | 20 | 3 | 1 | 1 | 3 | 3 | 2 | 2 | 1
Масляная кислота | TECH.P | CH3CH2CH2COOH | 100 | 120 | [7 empty] | 1
Масляная кислота | AQ.SOL | CH3CH2CH2COOH | 20 | 20 | 1 | 3 | 1 | 1 |  | 1 | 1 | 1
Масляная кислота | TECH.P | CH3CH2CH2COOH | 100 | 100 |  |  | 1 |  |  |  |  | 1
Масляная кислота | AQ.SOL | CH3CH2CH2COOH | 20 | 120
Масляная кислота | AQ.SOL | CH3CH2CH2COOH | 20 | 100 |  | 3 |  | 3
Масляная кислота | AQ.SOL | CH3CH2CH2COOH | 20 | 40 |  | 3
Масляная кислота | AQ.SOL | CH3CH2CH2COOH | 20 | 80 |  | 3
Масляная кислота | AQ.SOL | CH3CH2CH2COOH | 20 | 60 |  | 3
Медный раствор для нанесения покрытия |  |  | COMM | 120 | [7 empty] | 1
Медный раствор для нанесения покрытия |  |  | COMM | 100 |  |  | 1 |  |  |  |  | 1
Медный раствор для нанесения покрытия |  |  | COMM | 60 | 1 | 1 | 1 | 1 |  |  |  | 1
Медный раствор для нанесения покрытия |  |  | COMM | 20 | 1 | 1 | 1 | 1 |  | 1 | 1 | 1
Медный раствор для нанесения покрытия |  |  | COMM | 40 | 1 | 1 | 1 | 1 |  |  |  | 1
Медный раствор для нанесения покрытия |  |  | COMM | 80 |  | 1 | 1 | 1 |  |  |  | 1
Метан природный газ |  | CH4 | 100 | 40 |  |  | 1
Метан природный газ |  | CH4 | 100 | 120
Метан природный газ |  | CH4 | 100 | 100
Метан природный газ |  | CH4 | 100 | 60 |  |  | 1
Метан природный газ |  | CH4 | 100 | 20 | 1 | 1 | 1 |  | 1 | 3 | 1
Метан природный газ |  | CH4 | 100 | 80
Метансульфокислота | AQ.SOL | CH3SO3H | 50 | 100 |  |  | 2 |  |  | 3 | 3
Метансульфокислота | AQ.SOL | CH3SO3H | 50 | 120
Метансульфокислота | TECH.P | CH3SO3H | 100 | 20 | 1 | 3 | 1 | 1 |  | 1 | 2 | 1
Метансульфокислота | TECH.P | CH3SO3H | 100 | 80 |  |  | 1 |  |  |  |  | 1
Метансульфокислота | AQ.SOL | CH3SO3H | 50 | 20 | 1 | 2 | 1 | 1 |  | 1 | 1 | 1
Метансульфокислота | TECH.P | CH3SO3H | 100 | 120
Метансульфокислота | AQ.SOL | CH3SO3H | 50 | 80 |  |  | 1 |  |  |  |  | 1
Метансульфокислота | TECH.P | CH3SO3H | 100 | 100 | [5 empty] | 3 | 3
Метансульфокислота | AQ.SOL | CH3SO3H | 50 | 40 | 2 | 2 | 1 |  |  |  |  | 1
Метансульфокислота | TECH.P | CH3SO3H | 100 | 60 | 2 | 3 | 1 |  |  |  |  | 1
Метансульфокислота | TECH.P | CH3SO3H | 100 | 40 | 2 | 3 | 1 |  |  |  |  | 1
Метансульфокислота | AQ.SOL | CH3SO3H | 50 | 60 | 2 | 3 | 1 |  |  |  |  | 1
Метасиликат натрия | AQ.SOL | Na2SiO3 | <5 | 40 | 1 | 1 | 1 | 1 | 1 | 1 | 1 | 1
Метасиликат натрия | AQ.SOL | Na2SiO3 | <5 | 20 | 1 | 1 | 1 | 1 | 1 | 1 | 1 | 1
Метасиликат натрия | AQ.SOL | Na2SiO3 | <5 | 80 |  | 1 | 1 | 1 |  | 1 | 1 | 1
Метасиликат натрия | AQ.SOL | Na2SiO3 | <5 | 100 |  | 2 |  | 2 |  | 2 | 1 | 1
Метасиликат натрия | AQ.SOL | Na2SiO3 | <5 | 120 | [7 empty] | 1
Метасиликат натрия | AQ.SOL | Na2SiO3 | <5 | 60 | 1 | 1 | 1 | 1 | 1 | 1 | 1 | 1
Метафосфорнокислый аммоний | AQ.SOL | (NH4)4P4O12 | ALL | 20 | 1 | 1 | 1 | 1 | 1 | 1 | 1 | 1
Метафосфорнокислый аммоний | AQ.SOL | (NH4)4P4O12 | ALL | 100
Метафосфорнокислый аммоний | AQ.SOL | (NH4)4P4O12 | ALL | 60 | 1 | 1 | 1 |  | 2 |  |  | 1
Метафосфорнокислый аммоний | AQ.SOL | (NH4)4P4O12 | ALL | 120
Метафосфорнокислый аммоний | AQ.SOL | (NH4)4P4O12 | ALL | 80
Метафосфорнокислый аммоний | AQ.SOL | (NH4)4P4O12 | ALL | 40 | 1 | 1 | 1 |  | 2 |  |  | 1
Метафосфорнокислый натрий | AQ.SOL | Na3PO4 | SAT | 40 | 1 | 1 | 1 | 1 | 1 | 1 | 1 | 1
Метафосфорнокислый натрий | AQ.SOL | Na3PO4 | SAT | 60 | 2 | 1 | 1 | 1 | 1 | 1 | 1 | 1
Метафосфорнокислый натрий | AQ.SOL | Na3PO4 | SAT | 80 |  | 1 | 1 |  |  |  |  | 1
Метафосфорнокислый натрий | AQ.SOL | Na3PO4 | SAT | 100 |  | 1 | 1
Метафосфорнокислый натрий | AQ.SOL | Na3PO4 | SAT | 120
Метафосфорнокислый натрий | AQ.SOL | Na3PO4 | SAT | 20 | 1 | 1 | 1 | 1 | 1 | 1 | 1 | 1
Метиламин | AQ.SOL | CH3NH2 | 32 | 20 | 3 | 2 | 2 | 3 | 3 | 1 | 1 | 1
Метиламин | AQ.SOL | CH3NH2 | 32 | 40 | [7 empty] | 1
Метиламин | AQ.SOL | CH3NH2 | 32 | 60 | [7 empty] | 1
Метиламин | AQ.SOL | CH3NH2 | 32 | 80 | [7 empty] | 1
Метиламин | AQ.SOL | CH3NH2 | 32 | 100 | [7 empty] | 1
Метиламин | AQ.SOL | CH3NH2 | 32 | 120
Метилацетат | TECH.P | CH3COOCH3 | 100 | 40 |  | 2 | 2 |  |  | 2 |  | 1
Метилацетат | TECH.P | CH3COOCH3 | 100 | 60 |  | 2 | 2 |  |  |  |  | 1
Метилацетат | TECH.P | CH3COOCH3 | 100 | 80 |  |  | 3 |  |  |  |  | 1
Метилацетат | TECH.P | CH3COOCH3 | 100 | 100
Метилацетат | TECH.P | CH3COOCH3 | 100 | 120
Метилацетат | TECH.P | CH3COOCH3 | 100 | 20 | 3 | 1 | 1 | 3 | 3 | 2 | 3 | 1
Метиленовый йод |  | CH2I2 | ND | 120 |  |  | 1 |  |  |  |  | 1
Метиленовый йод |  | CH2I2 | ND | 100 |  |  | 1 |  |  |  | 1 | 1
Метиленовый йод |  | CH2I2 | ND | 80 |  |  | 1 |  |  |  | 1 | 1
Метиленовый йод |  | CH2I2 | ND | 60 |  |  | 1 |  |  |  | 1 | 1
Метиленовый йод |  | CH2I2 | ND | 40 |  |  | 1 |  |  |  | 1 | 1
Метиленовый йод |  | CH2I2 | ND | 20 |  |  | 1 |  |  |  | 1 | 1
Метилизобутилкетон |  | CH3COCH2CH(CH3)2 | 100 | 60 |  |  | 3 |  |  |  |  | 1
Метилизобутилкетон |  | CH3COCH2CH(CH3)2 | 100 | 80 |  |  | 3 |  |  |  |  | 1
Метилизобутилкетон |  | CH3COCH2CH(CH3)2 | 100 | 120
Метилизобутилкетон |  | CH3COCH2CH(CH3)2 | 100 | 40 |  |  | 2 |  |  |  |  | 1
Метилизобутилкетон |  | CH3COCH2CH(CH3)2 | 100 | 100 | [7 empty] | 1
Метилизобутилкетон |  | CH3COCH2CH(CH3)2 | 100 | 20 |  |  | 1 |  | 3 | 2 | 3 | 1
Метилизопропилкетон |  | CH3COCH(CH3)2 | 100 | 120
Метилизопропилкетон |  | CH3COCH(CH3)2 | 100 | 100
Метилизопропилкетон |  | CH3COCH(CH3)2 | 100 | 80 |  |  | 3 |  |  |  |  | 1
Метилизопропилкетон |  | CH3COCH(CH3)2 | 100 | 60 |  |  | 3 |  |  |  |  | 1
Метилизопропилкетон |  | CH3COCH(CH3)2 | 100 | 40 |  |  | 2 |  |  |  |  | 1
Метилизопропилкетон |  | CH3COCH(CH3)2 | 100 | 20 |  |  | 1 |  | 3 | 2 | 3 | 1
Метиловый спирт | TECH.P | CH3OH | 100 | 100 |  |  | 1 |  |  |  | 3 | 1
Метиловый спирт | TECH.P | CH3OH | 100 | 120 |  |  | 1 |  |  |  |  | 1
Метиловый спирт | TECH.P | CH3OH | 100 | 80 |  | 2 | 1 |  |  | 2 | 3 | 1
Метиловый спирт | TECH.P | CH3OH | 100 | 20 | 1 | 1 | 1 | 1 | 2 | 1 | 2 | 1
Метиловый спирт | TECH.P | CH3OH | 100 | 40 | 2 | 1 | 1 | 2 | 3 | 1 | 3 | 1
Метиловый спирт | TECH.P | CH3OH | 100 | 60 | 2 | 1 | 1 | 2 | 3 | 1 | 3 | 1
Метиловый эфир акриловой кислоты | TECH.P | CH2=CHCOOCH3 | 100 | 80 |  |  | 3 |  |  |  |  | 1
Метиловый эфир акриловой кислоты | TECH.P | CH2=CHCOOCH3 | 100 | 100 | [7 empty] | 1
Метиловый эфир акриловой кислоты | TECH.P | CH2=CHCOOCH3 | 100 | 60 |  |  | 3 |  |  |  |  | 1
Метиловый эфир акриловой кислоты | TECH.P | CH2=CHCOOCH3 | 100 | 120 | [7 empty] | 1
Метиловый эфир акриловой кислоты | TECH.P | CH2=CHCOOCH3 | 100 | 20 |  |  | 1 |  | 3 | 2 | 3 | 1
Метиловый эфир акриловой кислоты | TECH.P | CH2=CHCOOCH3 | 100 | 40 |  |  | 2 |  |  |  |  | 1
Метиловыйэфир дихлоруксусной кислоты | TECH.P | Cl2CHCOOCH3 | 100 | 40 |  | 1 |  |  |  | 1
Метиловыйэфир дихлоруксусной кислоты | TECH.P | Cl2CHCOOCH3 | 100 | 80
Метиловыйэфир дихлоруксусной кислоты | TECH.P | Cl2CHCOOCH3 | 100 | 60 |  | 1 |  |  |  | 2
Метиловыйэфир дихлоруксусной кислоты | TECH.P | Cl2CHCOOCH3 | 100 | 120
Метиловыйэфир дихлоруксусной кислоты | TECH.P | Cl2CHCOOCH3 | 100 | 20 | 3 | 1 | 2 | 3 | 3 | 1 | 3
Метиловыйэфир дихлоруксусной кислоты | TECH.P | Cl2CHCOOCH3 | 100 | 100
Метилэтилкетон |  | CH3COCH2CH3 | 100 | 60 |  | 2 | 3 |  |  |  |  | 1
Метилэтилкетон |  | CH3COCH2CH3 | 100 | 40 |  | 2 | 2 |  |  | 2 |  | 1
Метилэтилкетон |  | CH3COCH2CH3 | 100 | 20 | 3 | 1 | 2 | 3 | 3 | 1 | 3 | 1
Метилэтилкетон |  | CH3COCH2CH3 | 100 | 120
Метилэтилкетон |  | CH3COCH2CH3 | 100 | 100 | [7 empty] | 2
Метилэтилкетон |  | CH3COCH2CH3 | 100 | 80 | [7 empty] | 1
Минеральный смазочный материал |  |  | COMM | 40 | 2 | 2 | 1 |  |  |  |  | 1
Минеральный смазочный материал |  |  | COMM | 60 |  | 3 | 1 |  |  |  |  | 1
Минеральный смазочный материал |  |  | COMM | 80 |  |  | 1 |  |  |  |  | 1
Минеральный смазочный материал |  |  | COMM | 100 |  |  | 1 |  |  |  |  | 1
Минеральный смазочный материал |  |  | COMM | 120 |  |  | 1 |  |  |  |  | 1
Минеральный смазочный материал |  |  | COMM | 20 | 2 | 1 | 1 |  | 1 | 3 | 1 | 1
Молоко |  |  | 100 | 80 |  | 1 | 1 | 1 |  |  |  | 1
Молоко |  |  | 100 | 100 |  | 1 | 1 | 1 |  |  |  | 1
Молоко |  |  | 100 | 60 | 1 | 1 | 1 | 1 |  |  |  | 1
Молоко |  |  | 100 | 120 |  |  | 1 |  |  |  |  | 1
Молоко |  |  | 100 | 40 | 1 | 1 | 1 | 1 |  |  |  | 1
Молоко |  |  | 100 | 20 | 1 | 1 | 1 | 1 | 1 | 1 | 1 | 1
Молочная кислота | AQ.SOL | CH3CHOHCOOH | <=28 | 60 | 3 | 1 | 1 | 1 | 3 | 1 | 1 | 1
Молочная кислота | AQ.SOL | CH3CHOHCOOH | <=28 | 20 | 1 | 1 | 1 | 1 | 1 | 1 | 1 | 1
Молочная кислота | AQ.SOL | CH3CHOHCOOH | <=28 | 80 |  | 1 | 1 | 1 |  | 1 | 1 | 1
Молочная кислота | AQ.SOL | CH3CHOHCOOH | <=28 | 120 | [7 empty] | 1
Молочная кислота | AQ.SOL | CH3CHOHCOOH | <=28 | 40 | 2 | 1 | 1 | 1 | 2 | 1 | 1 | 1
Молочная кислота | AQ.SOL | CH3CHOHCOOH | <=28 | 100 |  | 1 | 1 |  |  | 1 | 1 | 1
Монохлоруксусная кислота | AQ.SOL | ClCH2COOH | 50 | 40 | 2 | 2 | 1 | 2 |  |  | 3 | 1
Монохлоруксусная кислота | AQ.SOL | ClCH2COOH | 50 | 20 | 1 | 2 | 1 | 1 | 3 | 2 | 3 | 1
Монохлоруксусная кислота | AQ.SOL | ClCH2COOH | 50 | 60 | 2 | 3 | 2 | 2 |  |  |  | 1
Монохлоруксусная кислота | AQ.SOL | ClCH2COOH | 50 | 80 |  |  | 2 |  |  |  |  | 1
Монохлоруксусная кислота | AQ.SOL | ClCH2COOH | 50 | 120 |  |  | 3
Монохлоруксусная кислота | AQ.SOL | ClCH2COOH | 50 | 100 |  |  | 3 |  |  |  |  | 1
Моторное смазочное масло |  |  | COMM | 20 |  |  | 1 |  | 1 | 3 | 1 | 1
Моторное смазочное масло |  |  | COMM | 120 |  |  | 1 |  |  |  |  | 1
Моторное смазочное масло |  |  | COMM | 60 |  |  | 1 |  |  |  |  | 1
Моторное смазочное масло |  |  | COMM | 40 |  |  | 1 |  |  |  |  | 1
Моторное смазочное масло |  |  | COMM | 80 |  |  | 1 |  |  |  |  | 1
Моторное смазочное масло |  |  | COMM | 100 |  |  | 1 |  |  |  |  | 1
Моча |  |  | ND | 40 | 1 | 1 | 1 | 1 | 1 | 1 | 1 | 1
Моча |  |  | ND | 60 | 2 | 1 | 1 | 1 | 1 | 1 | 1 | 1
Моча |  |  | ND | 80 |  |  | 1 | 1 |  |  |  | 1
Моча |  |  | ND | 120 |  |  | 2 |  |  |  |  | 1
Моча |  |  | ND | 20 | 1 | 1 | 1 | 1 | 1 | 1 | 1 | 1
Моча |  |  | ND | 100 |  |  | 2 |  |  |  |  | 1
Мочевая кислота | AQ.SOL | C5H4N4O3 | 10 | 20 | 1 |  |  | 1
Мочевая кислота | AQ.SOL | C5H4N4O3 | 10 | 120
Мочевая кислота | AQ.SOL | C5H4N4O3 | 10 | 100
Мочевая кислота | AQ.SOL | C5H4N4O3 | 10 | 80
Мочевая кислота | AQ.SOL | C5H4N4O3 | 10 | 60 | 2 |  |  | 3
Мочевая кислота | AQ.SOL | C5H4N4O3 | 10 | 40 | 2 |  |  | 2
Мочевина | AQ.SOL | NH2CONH2 | <=10 | 60 | 2 | 1 | 1 | 2 |  |  |  | 1
Мочевина | AQ.SOL | NH2CONH2 | <=10 | 80 | [7 empty] | 1
Мочевина | AQ.SOL | NH2CONH2 | <=10 | 20 | 1 | 1 | 1 | 1 | 1 | 1 | 1 | 1
Мочевина | AQ.SOL | NH2CONH2 | <=10 | 120 | [7 empty] | 1
Мочевина | AQ.SOL | NH2CONH2 | <=10 | 40 | 1 | 1 | 1 | 1 |  |  |  | 1
Мочевина | AQ.SOL | NH2CONH2 | 33 | 20 | 1 | 1 | 1 | 1 | 1 | 1 | 1 | 1
Мочевина | AQ.SOL | NH2CONH2 | 33 | 60 | 2 | 1 | 1 | 1 | 1 | 1 | 1 | 1
Мочевина | AQ.SOL | NH2CONH2 | <=10 | 100 | [7 empty] | 1
Мочевина | AQ.SOL | NH2CONH2 | 33 | 80 |  | 1 | 1 | 1 |  |  |  | 1
Мочевина | AQ.SOL | NH2CONH2 | 33 | 100 |  |  | 2 |  |  |  |  | 1
Мочевина | AQ.SOL | NH2CONH2 | 33 | 120 | [7 empty] | 1
Мочевина | AQ.SOL | NH2CONH2 | 33 | 40 | 1 | 1 | 1 | 1 | 1 | 1 | 1 | 1
Муравьинаякислота | TECH.P | HCOOH | 100 | 60 |  | 3 | 1 | 3 |  | 1 |  | 1
Муравьинаякислота | AQ.SOL | HCOOH | 50 | 120
Муравьинаякислота | AQ.SOL | HCOOH | 50 | 100 |  |  | 1 | 3 |  |  |  | 1
Муравьинаякислота | AQ.SOL | HCOOH | 50 | 80 |  |  | 1 | 3 |  |  | 3 | 1
Муравьинаякислота | AQ.SOL | HCOOH | 50 | 60 |  | 3 | 1 | 3 | 3 | 2 | 2 | 1
Муравьинаякислота | AQ.SOL | HCOOH | 50 | 40 |  | 2 | 1 | 3 | 3 | 1 | 1 | 1
Муравьинаякислота | AQ.SOL | HCOOH | 50 | 20 | 2 | 1 | 1 | 3 | 3 | 1 | 1 | 1
Муравьинаякислота | TECH.P | HCOOH | 100 | 100 |  |  | 1 | 3 |  |  |  | 1
Муравьинаякислота | TECH.P | HCOOH | 100 | 120
Муравьинаякислота | TECH.P | HCOOH | 100 | 20 | 2 | 1 | 1 | 3 | 3 | 1 | 3 | 1
Муравьинаякислота | TECH.P | HCOOH | 100 | 40 |  | 2 | 1 | 3 |  | 1 | 3 | 1
Муравьинаякислота | TECH.P | HCOOH | 100 | 80 |  |  | 1 | 3 |  | 2 |  | 1
Мыло, водный раствор | AQ.SOL |  | ALL | 60 | 2 | 1 | 1 |  | 1 | 1 | 1 | 1
Мыло, водный раствор | AQ.SOL |  | ALL | 40 | 1 | 1 | 1 | 1 | 1 | 1 | 1 | 1
Мыло, водный раствор | AQ.SOL |  | ALL | 80 |  | 1 | 1 |  |  | 1 | 1 | 1
Мыло, водный раствор | AQ.SOL |  | ALL | 120 |  |  | 1 |  |  |  |  | 1
Мыло, водный раствор | AQ.SOL |  | ALL | 100 |  |  | 1 |  |  |  |  | 1
Мыло, водный раствор | AQ.SOL |  | ALL | 20 | 1 | 1 | 1 | 1 | 1 | 1 | 1 | 1
Мышьяковая кислота |  | H3AsO4 | SAT | 40 | 2 | 1 | 1 | 2 | 1 | 1 | 1 | 1
Мышьяковая кислота |  | H3AsO4 | SAT | 80 |  | 2 | 1 | 3 | 2 | 2 | 2 | 1
Мышьяковая кислота |  | H3AsO4 | SAT | 100 |  |  | 2 |  | 3 |  | 2 | 1
Мышьяковая кислота |  | H3AsO4 | SAT | 20 | 1 | 1 | 1 | 1 | 1 | 1 | 1 | 1
Мышьяковая кислота |  | H3AsO4 | SAT | 60 | 2 | 2 | 1 | 2 | 2 | 2 | 1 | 1
Мышьяковая кислота |  | H3AsO4 | SAT | 120 |  |  | 2 |  |  |  |  | 1
Надборнокислый натрий | AQ.SOL | NaBO3 | ALL | 20 | 1 | 1 | 1 | 1 | 1 | 1 | 1 | 1
Надборнокислый натрий | AQ.SOL | NaBO3 | ALL | 100
Надборнокислый натрий | AQ.SOL | NaBO3 | ALL | 120
Надборнокислый натрий | AQ.SOL | NaBO3 | ALL | 40 | 1 |  | 1 |  |  |  |  | 1
Надборнокислый натрий | AQ.SOL | NaBO3 | ALL | 80
Надборнокислый натрий | AQ.SOL | NaBO3 | ALL | 60 | 1 |  | 1 |  |  |  |  | 1
Натрия гипохлорит | AQ.SOL | NaClO | 12.5 | 40 | 1 | 3 | 2 | 1 |  |  |  | 1
Натрия гипохлорит | AQ.SOL | NaClO | 12.5 | 60 | 2 |  | 3 | 2 |  |  |  | 1
Натрия гипохлорит | AQ.SOL | NaClO | 12.5 | 80
Натрия гипохлорит | AQ.SOL | NaClO | 12.5 | 120
Натрия гипохлорит | AQ.SOL | NaClO | 3 | 40 | 1 | 2 | 2 | 1 |  |  |  | 1
Натрия гипохлорит | AQ.SOL | NaClO | 3 | 60 | 2 | 2 | 2 | 2 |  |  |  | 1
Натрия гипохлорит | AQ.SOL | NaClO | 12.5 | 20 | 1 | 2 | 2 | 1 | 3 | 2 | 1 | 1
Натрия гипохлорит | AQ.SOL | NaClO | 3 | 100
Натрия гипохлорит | AQ.SOL | NaClO | 12.5 | 100
Натрия гипохлорит | AQ.SOL | NaClO | 3 | 120
Натрия гипохлорит | AQ.SOL | Na2S2O4 | ND | 20 | 1 | 1 | 1 | 1
Натрия гипохлорит | AQ.SOL | Na2S2O4 | ND | 40 | 1 |  | 1
Натрия гипохлорит | AQ.SOL | Na2S2O4 | ND | 60 | 1 |  | 1
Натрия гипохлорит | AQ.SOL | Na2S2O4 | ND | 80
Натрия гипохлорит | AQ.SOL | Na2S2O4 | ND | 100
Натрия гипохлорит | AQ.SOL | Na2S2O4 | ND | 120
Натрия гипохлорит | AQ.SOL | NaClO | 3 | 80
Натрия гипохлорит | AQ.SOL | NaClO | 3 | 20 | 1 | 1 | 2 | 1 | 3 | 2 | 1 | 1
Натрия персульфат | AQ.SOL | Na2S2O8 | SAT | 120
Натрия персульфат | AQ.SOL | Na2S2O8 | SAT | 100 | [6 empty] | 1 | 1
Натрия персульфат | AQ.SOL | Na2S2O8 | SAT | 80 | [5 empty] | 1 | 1 | 1
Натрия персульфат | AQ.SOL | Na2S2O8 | SAT | 60 | 2 | 1 | 1 |  |  | 1 | 1 | 1
Натрия персульфат | AQ.SOL | Na2S2O8 | SAT | 40 | 1 | 1 | 1 |  |  | 1 | 1 | 1
Натрия персульфат | AQ.SOL | Na2S2O8 | SAT | 20 | 1 | 1 | 1 | 1 | 3 | 1 | 1 | 1
Нафталин | TECH.P | C10H8 | 100 | 40 |  |  | 1 |  | 1 |  | 1 | 1
Нафталин | TECH.P | C10H8 | 100 | 120 |  |  | 3 |  |  |  |  | 1
Нафталин | TECH.P | C10H8 | 100 | 20 | 3 | 2 | 1 | 3 | 1 | 3 | 1 | 1
Нафталин | TECH.P | C10H8 | 100 | 100 |  |  | 2 | 3 |  |  |  | 1
Нафталин | TECH.P | C10H8 | 100 | 60 |  |  | 1 |  | 1 |  | 1 | 1
Нафталин | TECH.P | C10H8 | 100 | 80 |  |  | 2 |  |  |  |  | 1
Никелевый раствор для нанесения покрытия |  |  | COMM | 40 | 1 | 1 | 1 | 1 |  |  |  | 1
Никелевый раствор для нанесения покрытия |  |  | COMM | 80 |  |  | 1 |  |  |  |  | 1
Никелевый раствор для нанесения покрытия |  |  | COMM | 100 |  |  | 1 |  |  |  |  | 1
Никелевый раствор для нанесения покрытия |  |  | COMM | 20 | 1 | 1 | 1 | 1 |  | 1 | 1 | 1
Никелевый раствор для нанесения покрытия |  |  | COMM | 60 | 1 | 1 | 1 | 1 |  |  |  | 1
Никелевый раствор для нанесения покрытия |  |  | COMM | 120 |  |  | 1 |  |  |  |  | 1
Никотин |  | C10H14N2 | ND | 40 |  |  | 2 |  |  |  |  | 1
Никотин |  | C10H14N2 | ND | 60 | [7 empty] | 1
Никотин |  | C10H14N2 | ND | 80 | [7 empty] | 1
Никотин |  | C10H14N2 | ND | 100 | [7 empty] | 1
Никотин |  | C10H14N2 | ND | 120 | [7 empty] | 1
Никотин |  | C10H14N2 | ND | 20 |  |  | 1 |  |  |  |  | 1
Никотиновая кислота |  | C5H4NCOOH | ND | 20 |  |  | 1 |  |  | 1 |  | 1
Никотиновая кислота |  | C5H4NCOOH | ND | 80 |  |  | 1 |  |  |  |  | 1
Никотиновая кислота |  | C5H4NCOOH | ND | 100 |  |  | 1 |  |  |  |  | 1
Никотиновая кислота |  | C5H4NCOOH | ND | 120 |  |  | 1 |  |  |  |  | 1
Никотиновая кислота |  | C5H4NCOOH | ND | 60 |  |  | 1 |  |  |  |  | 1
Никотиновая кислота |  | C5H4NCOOH | ND | 40 |  |  | 1 |  |  |  |  | 1
Нитрат бария | AQ.SOL | Ba(NO3)2 | SAT | 80 |  | 1 | 1 | 1 |  | 1 | 1 | 1
Нитрат бария | AQ.SOL | Ba(NO3)2 | SAT | 120 |  |  | 1 |  |  |  | 1
Нитрат бария | AQ.SOL | Ba(NO3)2 | SAT | 100 |  |  | 1 |  |  | 2 | 1 | 1
Нитрат бария | AQ.SOL | Ba(NO3)2 | SAT | 40 | 1 | 1 | 1 | 1 | 1 | 1 | 1 | 1
Нитрат бария | AQ.SOL | Ba(NO3)2 | SAT | 60 | 1 | 1 | 1 | 1 | 1 | 1 | 1 | 1
Нитрат бария | AQ.SOL | Ba(NO3)2 | SAT | 20 | 1 | 1 | 1 | 1 | 1 | 1 | 1 | 1
Нитрат железа | AQ.SOL | Fe(NO3)2 | SAT | 20 | 1 | 1 | 1 | 1 | 1 | 1 | 1 | 1
Нитрат железа | AQ.SOL | Fe(NO3)2 | SAT | 100 |  |  | 1 |  |  |  | 1 | 1
Нитрат железа | AQ.SOL | Fe(NO3)2 | SAT | 80 |  | 1 | 1 | 1 | 2 | 1 | 1 | 1
Нитрат железа | AQ.SOL | Fe(NO3)2 | SAT | 60 | 1 | 1 | 1 | 1 | 1 | 1 | 1 | 1
Нитрат железа | AQ.SOL | Fe(NO3)2 | SAT | 120 |  |  | 1 |  |  |  |  | 1
Нитрат железа | AQ.SOL | Fe(NO3)2 | SAT | 40 | 1 | 1 | 1 | 1 | 1 | 1 | 1 | 1
Нитрат кальция | AQ.SOL | Ca(NO3)2 | 50 | 60 | 1 | 1 | 1 | 1 | 1 | 1 | 1 | 1
Нитрат кальция | AQ.SOL | Ca(NO3)2 | 50 | 120
Нитрат кальция | AQ.SOL | Ca(NO3)2 | 50 | 20 | 1 | 1 | 1 | 1 | 1 | 1 | 1 | 1
Нитрат кальция | AQ.SOL | Ca(NO3)2 | 50 | 80 |  | 1 | 1 | 1 | 1 | 1 | 1 | 1
Нитрат кальция | AQ.SOL | Ca(NO3)2 | 50 | 40 | 1 | 1 | 1 | 1 | 1 | 1 | 1 | 1
Нитрат кальция | AQ.SOL | Ca(NO3)2 | 50 | 100 |  |  | 1 |  |  |  | 1 | 1
Нитрат магния | AQ.SOL | Mg(NO3)2 | ND | 20 | 1 | 1 | 1 | 1 | 1 | 1 | 1 | 1
Нитрат магния | AQ.SOL | Mg(NO3)2 | ND | 120 |  |  | 1 |  |  |  |  | 1
Нитрат магния | AQ.SOL | Mg(NO3)2 | ND | 100 |  |  | 1 |  |  |  | 1 | 1
Нитрат магния | AQ.SOL | Mg(NO3)2 | ND | 80 |  | 2 | 1 | 2 | 2 | 1 | 1 | 1
Нитрат магния | AQ.SOL | Mg(NO3)2 | ND | 40 | 1 | 1 | 1 | 1 | 1 | 1 | 1 | 1
Нитрат магния | AQ.SOL | Mg(NO3)2 | ND | 60 | 1 | 1 | 1 | 1 | 1 | 1 | 1 | 1
Нитрат меди | AQ.SOL | Cu(NO3)2 | ND | 40 | 1 | 1 | 1 | 1 | 1 | 1 | 1 | 1
Нитрат меди | AQ.SOL | Cu(NO3)2 | ND | 60 | 2 | 2 | 1 | 2 | 2 | 1 | 1 | 1
Нитрат меди | AQ.SOL | Cu(NO3)2 | ND | 80 |  |  | 1 |  |  | 1 | 1 | 1
Нитрат меди | AQ.SOL | Cu(NO3)2 | ND | 100 |  |  | 1 |  |  |  | 1 | 1
Нитрат меди | AQ.SOL | Cu(NO3)2 | ND | 20 | 1 | 1 | 1 | 1 | 1 | 1 | 1 | 1
Нитрат меди | AQ.SOL | Cu(NO3)2 | ND | 120
Нитрат серебра | AQ.SOL | AgNO3 | SAT | 20 | 1 | 1 | 1 | 1 | 2 | 1 | 1 | 1
Нитрат серебра | AQ.SOL | AgNO3 | SAT | 100 |  | 2 | 1 | 1 |  |  | 2 | 1
Нитрат серебра | AQ.SOL | AgNO3 | SAT | 80 |  | 2 | 1 | 1 |  |  | 2 | 1
Нитрат серебра | AQ.SOL | AgNO3 | SAT | 60 | 2 | 1 | 1 | 1 | 2 | 1 | 1 | 1
Нитрат серебра | AQ.SOL | AgNO3 | SAT | 40 | 1 | 1 | 1 | 1 | 2 | 1 | 1 | 1
Нитрат серебра | AQ.SOL | AgNO3 | SAT | 120
Нитрат цинка | AQ.SOL | Zn(NO3)2 | ND | 120 |  |  | 1 |  |  |  |  | 1
Нитрат цинка | AQ.SOL | Zn(NO3)2 | ND | 100 |  |  | 1 |  |  |  | 1 | 1
Нитрат цинка | AQ.SOL | Zn(NO3)2 | ND | 80 |  | 1 | 1 | 1 |  | 1 | 1 | 1
Нитрат цинка | AQ.SOL | Zn(NO3)2 | ND | 60 | 1 | 1 | 1 | 1 | 1 | 1 | 1 | 1
Нитрат цинка | AQ.SOL | Zn(NO3)2 | ND | 40 | 1 | 1 | 1 | 1 | 1 | 1 | 1 | 1
Нитрат цинка | AQ.SOL | Zn(NO3)2 | ND | 20 | 1 | 1 | 1 | 1 | 1 | 1 | 1 | 1
Нитробензол |  | C6H5NO2 | 100 | 80 | [7 empty] | 1
Нитробензол |  | C6H5NO2 | 100 | 100 | [7 empty] | 1
Нитробензол |  | C6H5NO2 | 100 | 60 |  | 2 | 1 |  |  |  |  | 1
Нитробензол |  | C6H5NO2 | 100 | 40 | 3 | 1 | 1 | 3 |  |  |  | 1
Нитробензол |  | C6H5NO2 | 100 | 20 | 3 | 1 | 1 | 3 | 3 | 2 | 2 | 1
Нитробензол |  | C6H5NO2 | 100 | 120 | [7 empty] | 1
Нитрометан | TECH.P | CH3NO2 | 100 | 20 |  |  | 1 |  | 3 | 2 | 3 | 1
Нитрометан | TECH.P | CH3NO2 | 100 | 40 |  |  | 1 |  |  |  |  | 1
Нитрометан | TECH.P | CH3NO2 | 100 | 80 | [7 empty] | 1
Нитрометан | TECH.P | CH3NO2 | 100 | 100
Нитрометан | TECH.P | CH3NO2 | 100 | 120
Нитрометан | TECH.P | CH3NO2 | 100 | 60 | [7 empty] | 1
Нитротолуол | TECH.P | CH3C6H4NO2 | 100 | 20 | 3 | 1 | 1 |  | 2 | 3 | 2
Нитротолуол | TECH.P | CH3C6H4NO2 | 100 | 120
Нитротолуол | TECH.P | CH3C6H4NO2 | 100 | 100 |  |  | 2
Нитротолуол | TECH.P | CH3C6H4NO2 | 100 | 80 |  |  | 1
Нитротолуол | TECH.P | CH3C6H4NO2 | 100 | 60 |  | 2 | 1
Нитротолуол | TECH.P | CH3C6H4NO2 | 100 | 40 |  | 1 | 1 |  | 3 |  | 3
Нитроэтан | TECH.P | CH3CH2NO2 | 100 | 100
Нитроэтан | TECH.P | CH3CH2NO2 | 100 | 80 | [7 empty] | 1
Нитроэтан | TECH.P | CH3CH2NO2 | 100 | 60 | [7 empty] | 1
Нитроэтан | TECH.P | CH3CH2NO2 | 100 | 40 | [7 empty] | 1
Нитроэтан | TECH.P | CH3CH2NO2 | 100 | 20 |  |  | 1 |  | 3 | 2 | 3 | 1
Нитроэтан | TECH.P | CH3CH2NO2 | 100 | 120
Нитрующая кислотная смесь (серная, азотная) |  | H2SO4/HNO3/H2O | 10/20/70 | 20 | 1 | 2 |  |  |  |  | 1 | 1
Нитрующая кислотная смесь (серная, азотная) |  | H2SO4/HNO3/H2O | 48/49/3 | 60 | 2 | 3 |  |  |  |  | 1 | 1
Нитрующая кислотная смесь (серная, азотная) |  | H2SO4/HNO3/H2O | 10/20/70 | 100
Нитрующая кислотная смесь (серная, азотная) |  | H2SO4/HNO3/H2O | 10/20/70 | 60 | 1 | 2
Нитрующая кислотная смесь (серная, азотная) |  | H2SO4/HNO3/H2O | 48/49/3 | 100
Нитрующая кислотная смесь (серная, азотная) |  | H2SO4/HNO3/H2O | 48/49/3 | 120
Нитрующая кислотная смесь (серная, азотная) |  | H2SO4/HNO3/H2O | 50/50 | 60 | 3 | 3 | 1 |  |  |  | 1 | 1
Нитрующая кислотная смесь (серная, азотная) |  | H2SO4/HNO3/H2O | 50/50 | 80 | [6 empty] | 1 | 1
Нитрующая кислотная смесь (серная, азотная) |  | H2SO4/HNO3/H20 | 50/50 | 120
Нитрующая кислотная смесь (серная, азотная) |  | H2SO4/HNO3/H2O | 10/20/70 | 120
Нитрующая кислотная смесь (серная, азотная) |  | H2SO4/HNO3/H2O | 10/20/70 | 40 | 1 | 2
Нитрующая кислотная смесь (серная, азотная) |  | H2SO4/HNO3/H2O | 10/20/70 | 80
Нитрующая кислотная смесь (серная, азотная) |  | H2SO4/HNO3/H20 | 50/50 | 100 | [6 empty] | 1 | 1
Нитрующая кислотная смесь (серная, азотная) |  | H2SO4/HNO3/H20 | 48/49/3 | 40 | 2 | 3 |  |  |  |  | 1 | 1
Нитрующая кислотная смесь (серная, азотная) |  | H2SO4/HNO3/H2O | 50/50 | 40 | 3 | 3 | 1 |  |  |  | 1 | 1
Нитрующая кислотная смесь (серная, азотная) |  | H2SO4/HNO3/H20 | 48/49/3 | 20 | 1 | 3 |  |  |  |  | 1 | 1
Нитрующая кислотная смесь (серная, азотная) |  | H2SO4/HNO3/H2O | 50/50 | 20 | 2 | 3 | 1 |  |  |  | 1 | 1
Нитрующая кислотная смесь (серная, азотная) |  | H2SO4/HNO3/H2O | 48/49/3 | 80 | [6 empty] | 1 | 1
Нитрующая кислотная смесь (серная, фосфорная) |  | H2SO4/H3PO4/H2O | 30/60/10 | 100
Нитрующая кислотная смесь (серная, фосфорная) |  | H2SO4/H3PO4/H2O | 30/60/10 | 80 |  |  | 1
Нитрующая кислотная смесь (серная, фосфорная) |  | H2SO4/H3PO4/H2O | 30/60/10 | 120
Нитрующая кислотная смесь (серная, фосфорная) |  | H2SO4/H3PO4/H2O | 30/60/10 | 20 |  | 1 | 1 |  | 3 | 1 | 1
Нитрующая кислотная смесь (серная, фосфорная) |  | H2SO4/H3PO4/H2O | 30/60/10 | 40 |  | 2 | 1 |  |  | 1 | 1
Нитрующая кислотная смесь (серная, фосфорная) |  | H2SO4/H3PO4/H2O | 30/60/10 | 60 |  |  | 1 |  |  |  | 1
Нитрующая кислотная смесь (хромовая, серная) |  | H2CrO4/H2SO4/H2O | 50/15/35 | 80 |  |  | 2
Нитрующая кислотная смесь (хромовая, серная) |  | H2CrO4/H2SO4/H2O | 50/15/35 | 60 | 2 |  | 1 |  |  |  | 1 | 1
Нитрующая кислотная смесь (хромовая, серная) |  | H2CrO4/H2SO4/H2O | 50/15/35 | 40 | 1 |  | 1 |  |  | 2 | 1 | 1
Нитрующая кислотная смесь (хромовая, серная) |  | H2CrO4/H2SO4/H2O | 50/15/35 | 20 | 1 | 3 | 1 |  | 3 | 2 | 1 | 1
Нитрующая кислотная смесь (хромовая, серная) |  | H2CrO4/H2SO4/H2O | 50/15/35 | 100
Нитрующая кислотная смесь (хромовая, серная) |  | H2CrO4/H2SO4/H2O | 50/15/35 | 120
Одноосновная кислота метафосфорнокислого натрия | AQ.SOL | Na2HPO4 | SAT | 20 | 1 | 1 | 1 | 1 | 1 | 1 | 1 | 1
Одноосновная кислота метафосфорнокислого натрия | AQ.SOL | Na2HPO4 | SAT | 40 | 1 | 1 | 1 | 1 |  |  |  | 1
Одноосновная кислота метафосфорнокислого натрия | AQ.SOL | Na2HPO4 | SAT | 60 | 1 | 1 | 1 | 1 |  |  |  | 1
Одноосновная кислота метафосфорнокислого натрия | AQ.SOL | Na2HPO4 | SAT | 100 |  | 1 | 1 | 1 |  |  |  | 1
Одноосновная кислота метафосфорнокислого натрия | AQ.SOL | Na2HPO4 | SAT | 80 |  | 1 | 1 | 1 |  |  |  | 1
Одноосновная кислота метафосфорнокислого натрия | AQ.SOL | Na2HPO4 | SAT | 120
Озон | AQ.SOL | O3 | SAT | 60 |  |  | 1 |  |  | 3 | 3 | 1
Озон | AQ.SOL | O3 | SAT | 120
Озон | AQ.SOL | O3 | SAT | 80 |  |  | 2
Озон | AQ.SOL | O3 | SAT | 40 | 1 | 3 | 1 |  |  | 2 | 2 | 1
Озон | AQ.SOL | O3 | SAT | 20 | 1 | 2 | 1 |  | 3 | 1 | 1 | 1
Озон | AQ.SOL | O3 | SAT | 100
Окись углерода | GAS | CO | 100 | 120 |  |  | 1 |  |  |  |  | 1
Окись углерода | GAS | CO | 100 | 100 |  |  | 1 |  |  |  | 1 | 1
Окись углерода | GAS | CO | 100 | 80 |  | 1 | 1 | 1 | 2 | 1 | 1 | 1
Окись углерода | GAS | CO | 100 | 60 | 1 | 1 | 1 | 1 | 1 | 1 | 1 | 1
Окись углерода | GAS | CO | 100 | 40 | 1 | 1 | 1 | 1 | 1 | 1 | 1 | 1
Окись углерода | GAS | CO | 100 | 20 | 1 | 1 | 1 | 1 | 1 | 1 | 1 | 1
Окись этилена | TECH.P | C2H4O | 100 | 120
Окись этилена | TECH.P | C2H4O | 100 | 40 |  |  | 1 |  |  |  |  | 1
Окись этилена | TECH.P | C2H4O | 100 | 60 |  |  | 1 |  |  |  |  | 1
Окись этилена | TECH.P | C2H4O | 100 | 80 |  |  | 2
Окись этилена | TECH.P | C2H4O | 100 | 100
Окись этилена | TECH.P | C2H4O | 100 | 20 | 3 | 2 | 1 | 3 | 3 | 2 | 3 | 1
Оксаниловая кислота | AQ.SOL | HOOCCOOH | 10 | 120
Оксаниловая кислота | AQ.SOL | HOOCCOOH | SAT | 60 | 1 | 2 | 2 | 1 |  | 2 | 2
Оксаниловая кислота | AQ.SOL | HOOCCOOH | SAT | 80 |  | 2 | 2 | 1 |  | 3 | 3
Оксаниловая кислота | AQ.SOL | HOOCCOOH | SAT | 100 |  | 3 | 3
Оксаниловая кислота | AQ.SOL | HOOCCOOH | SAT | 120
Оксаниловая кислота | AQ.SOL | HOOCCOOH | SAT | 40 | 1 | 1 | 1 | 1 | 3 | 2 | 1 | 1
Оксаниловая кислота | AQ.SOL | HOOCCOOH | SAT | 20 | 1 | 1 | 1 | 1 | 2 | 2 | 1 | 1
Оксаниловая кислота | AQ.SOL | HOOCCOOH | 10 | 20 | 1 | 1 | 1 | 1 | 2 | 1 | 1 | 1
Оксаниловая кислота | AQ.SOL | HOOCCOOH | 10 | 40 | 1 | 1 | 1 | 1 |  |  |  | 1
Оксаниловая кислота | AQ.SOL | HOOCCOOH | 10 | 60 |  | 1 | 1 |  |  |  |  | 1
Оксаниловая кислота | AQ.SOL | HOOCCOOH | 10 | 80 |  |  | 1 |  |  |  |  | 1
Оксаниловая кислота | AQ.SOL | HOOCCOOH | 10 | 100
Оксиянтарная кислота | AQ.SOL | HOOCCH2CHOHCOOH | SAT | 100 |  |  | 1 |  |  |  |  | 1
Оксиянтарная кислота | AQ.SOL | HOOCCH2CHOHCOOH | SAT | 20 | 1 | 1 | 1 | 1 | 1 | 2 | 1 | 1
Оксиянтарная кислота | AQ.SOL | HOOCCH2CHOHCOOH | SAT | 120 | [7 empty] | 1
Оксиянтарная кислота | AQ.SOL | HOOCCH2CHOHCOOH | SAT | 80 |  |  | 1 | 1 | 2 |  |  | 1
Оксиянтарная кислота | AQ.SOL | HOOCCH2CHOHCOOH | SAT | 60 | 1 | 1 | 1 | 1 | 1 |  | 2 | 1
Оксиянтарная кислота | AQ.SOL | HOOCCH2CHOHCOOH | SAT | 40 | 1 | 1 | 1 | 1 | 1 |  | 1 | 1
Олеиновая кислота | TECH.P | C17H33COOH | 100 | 100 |  |  | 1 |  |  |  |  | 1
Олеиновая кислота | TECH.P | C17H33COOH | 100 | 80 |  |  | 1 |  |  |  |  | 1
Олеиновая кислота | TECH.P | C17H33COOH | 100 | 40 | 1 | 1 | 1 | 2 |  |  | 2 | 1
Олеиновая кислота | TECH.P | C17H33COOH | 100 | 20 | 1 | 1 | 1 | 1 | 3 | 3 | 1 | 1
Олеиновая кислота | TECH.P | C17H33COOH | 100 | 60 | 1 | 2 | 1 | 2 |  |  | 3 | 1
Олеиновая кислота | TECH.P | C17H33COOH | 100 | 120 | [7 empty] | 1
Олеум |  | H2SO4+SO3 | 10 | 120
Олеум |  | H2SO4+SO3 | 10 | 20 | 3 | 3 | 3 | 3 | 3 | 3 | 2 | 1
Олеум |  | H2SO4+SO3 | 10 | 40 | [7 empty] | 1
Олеум |  | H2SO4+SO3 | 10 | 60 | [7 empty] | 1
Олеум |  | H2SO4+SO3 | 10 | 100
Олеум |  | H2SO4+SO3 | 10 | 80 | [7 empty] | 1
Оливковое масло |  |  | COMM | 100 |  |  | 1 |  |  |  |  | 1
Оливковое масло |  |  | COMM | 120 |  |  | 1 |  |  |  |  | 1
Оливковое масло |  |  | COMM | 20 | 2 | 1 | 1 | 3 | 1 | 3 | 1 | 1
Оливковое масло |  |  | COMM | 40 |  | 1 | 1 |  | 1 |  | 1 | 1
Оливковое масло |  |  | COMM | 80 |  | 1 | 1 |  |  |  |  | 1
Оливковое масло |  |  | COMM | 60 |  | 1 | 1 |  | 1 |  | 1 | 1
Ореховое масло |  |  | COMM | 40 |  | 1 | 1 |  |  |  |  | 1
Ореховое масло |  |  | COMM | 60 |  | 1 | 1 |  |  |  |  | 1
Ореховое масло |  |  | COMM | 80 |  |  | 1 |  |  |  |  | 1
Ореховое масло |  |  | COMM | 120 |  |  | 1 |  |  |  |  | 1
Ореховое масло |  |  | COMM | 100 |  |  | 1 |  |  |  |  | 1
Ореховое масло |  |  | COMM | 20 | 2 | 1 | 1 | 3 | 1 | 3 | 1 | 1
Ортофосфорная кислота | AQ.SOL | H3PO4 | 25 | 120 |  |  | 1 |  |  |  |  | 1
Ортофосфорная кислота | AQ.SOL | H3PO4 | 50 | 80 |  | 1 | 1 | 2 |  | 2 | 1 | 1
Ортофосфорная кислота | AQ.SOL | H3PO4 | 85 | 120 |  |  | 1 |  |  |  |  | 1
Ортофосфорная кислота | AQ.SOL | H3PO4 | 25 | 100 |  |  | 1 |  |  | 2 | 1 | 1
Ортофосфорная кислота | AQ.SOL | H3PO4 | 50 | 100 |  |  | 1 |  |  |  |  | 1
Ортофосфорная кислота | AQ.SOL | H3PO4 | 50 | 40 | 1 | 1 | 1 | 1 | 3 | 1 | 1 | 1
Ортофосфорная кислота | AQ.SOL | H3PO4 | 25 | 20 | 1 | 1 | 1 | 1 | 2 | 1 | 1 | 1
Ортофосфорная кислота | AQ.SOL | H3PO4 | 50 | 20 | 1 | 1 | 1 | 1 | 2 | 1 | 1 | 1
Ортофосфорная кислота | AQ.SOL | H3PO4 | 25 | 80 |  | 1 | 1 | 2 |  | 1 | 1 | 1
Ортофосфорная кислота | AQ.SOL | H3PO4 | 85 | 60 | 2 | 1 | 1 | 1 |  | 1 | 1 | 1
Ортофосфорная кислота | AQ.SOL | H3PO4 | 85 | 40 | 1 | 1 | 1 | 1 |  | 1 | 1 | 1
Ортофосфорная кислота | AQ.SOL | H3PO4 | 85 | 20 | 1 | 1 | 1 | 1 | 3 | 1 | 1 | 1
Ортофосфорная кислота | AQ.SOL | H3PO4 | 50 | 120 |  |  | 1 |  |  |  |  | 1
Ортофосфорная кислота | AQ.SOL | H3PO4 | 85 | 100 |  |  | 1 |  |  |  | 2 | 1
Ортофосфорная кислота | AQ.SOL | H3PO4 | 50 | 60 | 1 | 1 | 1 | 2 |  | 1 | 1 | 1
Ортофосфорная кислота | AQ.SOL | H3PO4 | 85 | 80 |  | 1 | 1 | 1 |  | 1 | 1 | 1
Ортофосфорная кислота | AQ.SOL | H3PO4 | 25 | 40 | 1 | 1 | 1 | 1 | 2 | 1 | 1 | 1
Ортофосфорная кислота | AQ.SOL | H3PO4 | 25 | 60 | 2 | 1 | 1 | 1 | 3 | 1 | 1 | 1
Отбеливающий щелок |  | NaClO+NaCl | 12.5Cl | 80
Отбеливающий щелок |  | NaClO+NaCl | 12.5Cl | 60 | 2
Отбеливающий щелок |  | NaClO+NaCl | 12.5Cl | 40 | 2 |  | 1
Отбеливающий щелок |  | NaClO+NaCl | 12.5Cl | 20 | 1 | 2 | 1 | 1 | 2 | 2 | 1
Отбеливающий щелок |  | NaClO+NaCl | 12.5Cl | 120
Отбеливающий щелок |  | NaClO+NaCl | 12.5Cl | 100
Пальмитиновая кислота |  | CH3(CH2)14COOH | 10 | 100 |  |  | 1 |  |  |  |  | 1
Пальмитиновая кислота |  | CH3(CH2)14COOH | 10 | 80 |  |  | 1 |  |  |  |  | 1
Пальмитиновая кислота |  | CH3(CH2)14COOH | 10 | 60 | 1 | 3 | 1 |  |  |  | 1 | 1
Пальмитиновая кислота |  | CH3(CH2)14COOH | 10 | 40 | 1 | 3 | 1 |  |  |  | 1 | 1
Пальмитиновая кислота |  | CH3(CH2)14COOH | 70 | 120 |  |  | 1 |  |  |  |  | 1
Пальмитиновая кислота |  | CH3(CH2)14COOH | 10 | 20 | 1 | 2 | 1 | 1 | 1 | 2 | 1 | 1
Пальмитиновая кислота |  | CH3(CH2)14COOH | 70 | 60 | 1 | 3 | 1 |  |  |  | 3 | 1
Пальмитиновая кислота |  | CH3(CH2)14COOH | 70 | 40 | 1 | 3 | 1 |  | 3 | 3 | 2 | 1
Пальмитиновая кислота |  | CH3(CH2)14COOH | 70 | 80 |  |  | 1 |  |  |  |  | 1
Пальмитиновая кислота |  | CH3(CH2)14COOH | 70 | 100 |  |  | 1 |  |  |  |  | 1
Пальмитиновая кислота |  | CH3(CH2)14COOH | 10 | 120
Пальмитиновая кислота |  | CH3(CH2)14COOH | 70 | 20 | 1 | 2 | 1 | 1 | 2 | 2 | 1 | 1
Парафин |  |  | COMM | 20 |  |  | 1 |  | 3 | 3 | 1 | 1
Парафин |  |  | COMM | 60 | 2 | 1 | 1 |  |  |  |  | 1
Парафин |  |  | COMM | 100
Парафин |  |  | COMM | 80
Парафин |  |  | COMM | 40 |  |  | 1 |  |  |  |  | 1
Парафин |  |  | COMM | 120
Парафиновое масло | EMU.AQ |  | COMM | 20 | 1 | 3 | 1 | 1 | 1 | 2 | 1 | 1
Парафиновое масло | EMU.AQ |  | COMM | 40 | 1 | 3 | 1 |  | 1 |  | 1 | 1
Парафиновое масло | EMU.AQ |  | COMM | 60 | 1 | 3 | 1 |  | 2 |  | 1 | 1
Парафиновое масло | EMU.AQ |  | COMM | 80 |  |  | 1
Парафиновое масло | EMU.AQ |  | COMM | 100 |  |  | 1
Парафиновое масло | EMU.AQ |  | COMM | 120
Перборат калия | AQ.SOL | KBO3 | ND | 80 |  | 1 | 1 | 1 |  |  |  | 1
Перборат калия | AQ.SOL | KBO3 | ND | 100 |  |  | 1 |  |  |  |  | 1
Перборат калия | AQ.SOL | KBO3 | ND | 60 | 1 | 1 | 1 | 1 |  |  |  | 1
Перборат калия | AQ.SOL | KBO3 | ND | 40 | 1 | 1 | 1 | 1 |  |  |  | 1
Перборат калия | AQ.SOL | KBO3 | ND | 20 | 1 | 1 | 1 | 1 |  | 1 | 1 | 1
Перборат калия | AQ.SOL | KBO3 | ND | 120 |  |  | 1 |  |  |  |  | 1
Перекись водорода | AQ.SOL | H2O2 | 10 | 80 |  |  | 1
Перекись водорода | AQ.SOL | H2O2 | 10 | 20 | 1 | 1 | 1 | 1 | 2 | 1 | 1
Перекись водорода | AQ.SOL | H2O2 | 90 | 20 |  | 3 | 1 |  | 3 | 2 | 2
Перекись водорода | AQ.SOL | H2O2 | 10 | 120 |  |  | 1
Перекись водорода | AQ.SOL | H2O2 | 10 | 60 | 2 | 1 | 1 | 1 |  | 3 | 3
Перекись водорода | AQ.SOL | H2O2 | 10 | 40 | 1 | 1 | 1 | 1 | 3 | 2 | 2
Перекись водорода | AQ.SOL | H2O2 | 90 | 40
Перекись водорода | AQ.SOL | H2O2 | 90 | 60
Перекись водорода | AQ.SOL | H2O2 | 50 | 100 |  |  | 1 |  |  |  |  | 1
Перекись водорода | AQ.SOL | H2O2 | 10 | 100 |  |  | 1
Перекись водорода | AQ.SOL | H2O2 | 50 | 120 |  |  | 2 |  |  |  |  | 1
Перекись водорода | AQ.SOL | H2O2 | 90 | 80
Перекись водорода | AQ.SOL | H2O2 | 50 | 80 |  |  | 1 |  |  |  |  | 1
Перекись водорода | AQ.SOL | H2O2 | 50 | 60 |  |  | 1 |  |  |  |  | 1
Перекись водорода | AQ.SOL | H2O2 | 50 | 40 | 3 | 3 | 1 |  |  |  | 2 | 1
Перекись водорода | AQ.SOL | H2O2 | 50 | 20 | 2 | 2 | 1 | 1 | 3 | 3 | 1 | 1
Перекись водорода | AQ.SOL | H2O2 | 90 | 120
Перекись водорода | AQ.SOL | H2O2 | 90 | 100
Перекись натрия |  | Na2O2 | DIL | 40 | 1 | 1 | 1 | 1 |  |  |  | 1
Перекись натрия |  | Na2O2 | DIL | 60 | 2 | 1 | 1 | 1 |  |  |  | 1
Перекись натрия |  | Na2O2 | DIL | 80 |  | 2 | 1 | 2 |  |  |  | 1
Перекись натрия |  | Na2O2 | DIL | 20 | 1 | 1 | 1 | 1 | 1 |  |  | 1
Перекись натрия |  | Na2O2 | DIL | 120 |  |  | 1 |  |  |  |  | 1
Перекись натрия |  | Na2O2 | DIL | 100 |  |  | 1 |  |  |  |  | 1
Персульфат аммония | AQ.SOL | (NH4)2S2O8 | ALL | 40 | 1 |  | 1 |  |  |  |  | 1
Персульфат аммония | AQ.SOL | (NH4)2S2O8 | ALL | 20 | 1 | 1 | 1 | 1 |  | 1 | 1 | 1
Персульфат аммония | AQ.SOL | (NH4)2S2O8 | ALL | 100
Персульфат аммония | AQ.SOL | (NH4)2S2O8 | ALL | 120
Персульфат аммония | AQ.SOL | (NH4)2S2O8 | ALL | 60 | 1 |  | 1 |  |  |  |  | 1
Персульфат аммония | AQ.SOL | (NH4)2S2O8 | ALL | 80
Персульфат калия | AQ.SOL | K2S2O8 | SAT | 20 | 1 | 1 | 1 | 1 | 3 | 1 | 1 | 1
Персульфат калия | AQ.SOL | K2S2O8 | SAT | 120 |  |  | 1 |  |  |  |  | 1
Персульфат калия | AQ.SOL | K2S2O8 | SAT | 100 |  |  | 1 |  |  |  | 1 | 1
Персульфат калия | AQ.SOL | K2S2O8 | SAT | 80 |  |  | 1 |  |  | 1 | 1 | 1
Персульфат калия | AQ.SOL | K2S2O8 | SAT | 40 | 1 | 1 | 1 |  |  | 1 | 1 | 1
Персульфат калия | AQ.SOL | K2S2O8 | SAT | 60 | 2 | 1 | 1 |  |  | 1 | 1 | 1
Перхлорнаякислота | AQ.SOL | HClO4 | 10 | 40 | 1 | 1 | 1 | 1 |  |  | 1 | 1
Перхлорнаякислота | AQ.SOL | HClO4 | 10 | 120 |  |  | 1 |  |  |  |  | 1
Перхлорнаякислота | AQ.SOL | HClO4 | 10 | 100 |  |  | 1 |  |  |  |  | 1
Перхлорнаякислота | AQ.SOL | HClO4 | 70 | 20 | 2 | 2 | 1 |  | 3 | 2 | 1 | 1
Перхлорнаякислота | AQ.SOL | HClO4 | 10 | 60 | 2 | 1 | 1 | 2 |  |  | 1 | 1
Перхлорнаякислота | AQ.SOL | HClO4 | 70 | 80 |  |  | 1 |  |  |  | 2 | 1
Перхлорнаякислота | AQ.SOL | HClO4 | 70 | 60 | 3 |  | 1 |  |  |  | 1 | 1
Перхлорнаякислота | AQ.SOL | HClO4 | 70 | 40 | 3 | 3 | 1 |  |  |  | 1 | 1
Перхлорнаякислота | AQ.SOL | HClO4 | 70 | 100
Перхлорнаякислота | AQ.SOL | HClO4 | 10 | 80 |  |  | 1 | 2 |  |  |  | 1
Перхлорнаякислота | AQ.SOL | HClO4 | 70 | 120
Перхлорнаякислота | AQ.SOL | HClO4 | 10 | 20 | 1 | 1 | 1 | 1 | 3 | 2 | 1 | 1
Перхлорэтилен |  | Cl2C=CCl2 | 100 | 120
Перхлорэтилен |  | Cl2C=CCl2 | 100 | 100 |  |  | 2 |  |  |  |  | 1
Перхлорэтилен |  | Cl2C=CCl2 | 100 | 80 |  |  | 2 |  |  |  |  | 1
Перхлорэтилен |  | Cl2C=CCl2 | 100 | 60 |  |  | 1 |  |  |  | 1 | 1
Перхлорэтилен |  | Cl2C=CCl2 | 100 | 20 | 3 | 2 | 1 |  | 3 | 3 | 1 | 1
Перхлорэтилен |  | Cl2C=CCl2 | 100 | 40 | 3 | 3 | 1 |  |  |  | 1 | 1
Петролейный эфир | TECH.P |  | 100 | 60 | 1 | 2 | 1 |  | 3 |  | 2
Петролейный эфир | TECH.P |  | 100 | 80 |  |  | 1
Петролейный эфир | TECH.P |  | 100 | 120 |  |  | 1
Петролейный эфир | TECH.P |  | 100 | 20 | 1 | 2 | 1 | 1 | 1 | 3 | 1
Петролейный эфир | TECH.P |  | 100 | 100 |  |  | 1
Петролейный эфир | TECH.P |  | 100 | 40 | 1 | 2 | 1 |  | 2 |  | 1
Пиво |  |  | 100 | 40 | 1 | 1 | 1 | 1 | 1 | 1 | 1 | 1
Пиво |  |  | 100 | 20 | 1 | 1 | 1 | 1 | 1 | 1 | 1 | 1
Пиво |  |  | 100 | 120 |  |  | 1 |  |  |  |  | 1
Пиво |  |  | 100 | 100 |  |  | 1 |  |  |  |  | 1
Пиво |  |  | 100 | 80 |  | 1 | 1 | 1 |  | 1 | 1 | 1
Пиво |  |  | 100 | 60 | 1 | 1 | 1 | 1 |  | 1 | 1 | 1
Пиридин | TECH.P | C5H5N | 100 | 100
Пиридин | TECH.P | C5H5N | 100 | 120
Пиридин | TECH.P | C5H5N | 100 | 80
Пиридин | TECH.P | C5H5N | 100 | 60 |  | 2 | 3
Пиридин | TECH.P | C5H5N | 100 | 40 | 3 | 2 | 2 | 3
Пиридин | TECH.P | C5H5N | 100 | 20 | 3 | 2 | 2 | 3 | 2 | 3 | 3
Пироксилиновая кислота | AQ.SOL | C6H2(OH)(NO2)3 | 1 | 100 |  |  | 1 |  |  |  |  | 1
Пироксилиновая кислота | AQ.SOL | C6H2(OH)(NO2)3 | 1 | 120
Пироксилиновая кислота | AQ.SOL | C6H2(OH)(NO2)3 | 1 | 80 |  |  | 1 |  |  |  | 2 | 1
Пироксилиновая кислота | AQ.SOL | C6H2(OH)(NO2)3 | 1 | 60 | 1 |  | 1 |  |  | 2 | 1 | 1
Пироксилиновая кислота | AQ.SOL | C6H2(OH)(NO2)3 | 1 | 40 | 1 |  | 1 |  | 3 | 1 | 1 | 1
Пироксилиновая кислота | AQ.SOL | C6H2(OH)(NO2)3 | 1 | 20 | 1 | 1 | 1 |  | 2 | 1 | 1 | 1
Плавиковая (гидрофтористая фторводородная кислота) | AQ.SOL | HF | 70 | 20 | 2 | 1 | 1 | 2 | 3 | 2 | 1 | 1
Плавиковая (гидрофтористая фторводородная кислота) | AQ.SOL | HF | 70 | 40 | 3 | 2 | 1 | 3 |  |  |  | 1
Плавиковая (гидрофтористая фторводородная кислота) | AQ.SOL | HF | 70 | 60 |  | 3 | 1 |  |  |  |  | 1
Плавиковая (гидрофтористая фторводородная кислота) | AQ.SOL | HF | 70 | 80 |  |  | 1 |  |  |  |  | 1
Плавиковая (гидрофтористая фторводородная кислота) | AQ.SOL | HF | 10 | 20 | 1 | 1 | 1 | 1 | 3 | 1 | 1 | 1
Плавиковая (гидрофтористая фторводородная кислота) | AQ.SOL | HF | 10 | 120 |  |  | 1 |  |  |  |  | 1
Плавиковая (гидрофтористая фторводородная кислота) | AQ.SOL | HF | 10 | 100 |  |  | 1 |  |  | 1 | 1 | 1
Плавиковая (гидрофтористая фторводородная кислота) | AQ.SOL | HF | 10 | 80 |  |  | 1 |  |  | 1 | 1 | 1
Плавиковая (гидрофтористая фторводородная кислота) | AQ.SOL | HF | 10 | 60 | 2 | 2 | 1 | 2 |  | 1 | 1 | 1
Плавиковая (гидрофтористая фторводородная кислота) | AQ.SOL | HF | 10 | 40 | 1 | 2 | 1 | 2 |  | 1 | 1 | 1
Плавиковая (гидрофтористая фторводородная кислота) | AQ.SOL | HF | 70 | 100 |  |  | 1 |  |  |  |  | 1
Плавиковая (гидрофтористая фторводородная кислота) | AQ.SOL | HF | 40 | 120
Плавиковая (гидрофтористая фторводородная кислота) | AQ.SOL | HF | 40 | 100 |  |  | 1 |  |  |  |  | 1
Плавиковая (гидрофтористая фторводородная кислота) | AQ.SOL | HF | 40 | 80 |  |  | 1 |  |  |  |  | 1
Плавиковая (гидрофтористая фторводородная кислота) | AQ.SOL | HF | 40 | 60 | 3 | 3 | 1 | 3 |  | 2 |  | 1
Плавиковая (гидрофтористая фторводородная кислота) | AQ.SOL | HF | 40 | 40 | 2 | 2 | 1 | 2 |  | 2 |  | 1
Плавиковая (гидрофтористая фторводородная кислота) | AQ.SOL | HF | 40 | 20 | 2 | 1 | 1 | 2 | 3 | 1 | 1 | 1
Плавиковая (гидрофтористая фторводородная кислота) | AQ.SOL | HF | 70 | 120
Плодовый сахар | AQ.SOL | C6H12O6 | SAT | 80 |  | 1 | 1 |  | 2 | 1 | 1 | 1
Плодовый сахар | AQ.SOL | C6H12O6 | SAT | 20 | 1 | 1 | 1 |  | 1 | 1 | 1 | 1
Плодовый сахар | AQ.SOL | C6H12O6 | SAT | 60 | 1 | 1 | 1 |  | 1 | 1 | 1 | 1
Плодовый сахар | AQ.SOL | C6H12O6 | SAT | 100 |  | 1 | 1 |  |  |  | 1 | 1
Плодовый сахар | AQ.SOL | C6H12O6 | SAT | 120 |  |  | 1 |  |  |  |  | 1
Плодовый сахар | AQ.SOL | C6H12O6 | SAT | 40 | 1 | 1 | 1 |  | 1 | 1 | 1 | 1
Поливинилацетат |  | (CH3COOCHCH2-)n | SAT | 80 |  |  | 1 |  |  |  |  | 1
Поливинилацетат |  | (CH3COOCHCH2-)n | SAT | 120 |  |  | 1 |  |  |  |  | 1
Поливинилацетат |  | (CH3COOCHCH2-)n | SAT | 100 |  |  | 1 |  |  |  |  | 1
Поливинилацетат |  | (CH3COOCHCH2-)n | SAT | 60 |  |  | 1 |  |  |  |  | 1
Поливинилацетат |  | (CH3COOCHCH2-)n | SAT | 40 |  |  | 1 |  |  |  |  | 1
Поливинилацетат |  | (CH3COOCHCH2-)n | SAT | 20 |  |  | 1 |  | 1 | 1 | 1 | 1
Поливиниловый спирт | TECH.P | (-CH2CHOH-)n | ND | 20 | 1 | 1 | 1 | 1 | 1 | 1 | 1 | 1
Поливиниловый спирт | TECH.P | (-CH2CHOH-)n | ND | 120 |  |  | 1 |  |  |  |  | 1
Поливиниловый спирт | TECH.P | (-CH2CHOH-)n | ND | 40 | 1 | 1 | 1 | 1 | 1 | 1 | 1 | 1
Поливиниловый спирт | TECH.P | (-CH2CHOH-)n | ND | 80 |  | 1 | 1 |  |  |  |  | 1
Поливиниловый спирт | TECH.P | (-CH2CHOH-)n | ND | 100 |  |  | 1 |  |  |  |  | 1
Поливиниловый спирт | TECH.P | (-CH2CHOH-)n | ND | 60 | 1 | 1 | 1 | 1 |  |  | 1 | 1
Природный газ |  |  | 100 | 40 | 1 |  | 1 |  |  |  | 1 | 1
Природный газ |  |  | 100 | 60 | 1 |  | 1 |  |  |  | 1 | 1
Природный газ |  |  | 100 | 80 |  |  | 1 |  |  |  | 2 | 1
Природный газ |  |  | 100 | 100 |  |  | 1 |  |  |  |  | 1
Природный газ |  |  | 100 | 120 |  |  | 1 |  |  |  |  | 1
Природный газ |  |  | 100 | 20 | 1 |  | 1 |  | 1 | 3 | 1 | 1
Пропан |  | CH3CH2CH3 | 100 | 80
Пропан |  | CH3CH2CH3 | 100 | 20 | 1 | 1 | 1 | 1 | 1 | 3 | 1 | 1
Пропан |  | CH3CH2CH3 | 100 | 120 | [7 empty] | 1
Пропан |  | CH3CH2CH3 | 100 | 120
Пропан |  | CH3CH2CH3 | 100 | 100
Пропан |  | CH3CH2CH3 | 100 | 60 |  |  | 1 |  |  |  |  | 1
Пропан |  | CH3CH2CH3 | 100 | 20 | 1 | 1 | 1 | 1 | 1 | 3 | 1 | 1
Пропан |  | CH3CH2CH3 | 100 | 100 | [7 empty] | 1
Пропан |  | CH3CH2CH3 | 100 | 80 | [7 empty] | 1
Пропан |  | CH3CH2CH3 | 100 | 60 |  |  | 1 |  |  |  |  | 1
Пропан |  | CH3CH2CH3 | 100 | 40 |  |  | 1 |  |  |  |  | 1
Пропан |  | CH3CH2CH3 | 100 | 40 |  |  | 1 |  |  |  |  | 1
Пропилацетат | TECH.P | CH3COOCH2CH2CH3 | 100 | 60 |  |  | 2 |  |  |  |  | 1
Пропилацетат | TECH.P | CH3COOCH2CH2CH3 | 100 | 40 |  |  | 2 |  |  |  |  | 1
Пропилацетат | TECH.P | CH3COOCH2CH2CH3 | 100 | 80 |  |  | 3
Пропилацетат | TECH.P | CH3COOCH2CH2CH3 | 100 | 100
Пропилацетат | TECH.P | CH3COOCH2CH2CH3 | 100 | 120
Пропилацетат | TECH.P | CH3COOCH2CH2CH3 | 100 | 20 |  |  | 1 |  | 3 | 2 | 3 | 1
Пропиленгликоль | TECH.P | CH3CHOHCH2OH | 100 | 120
Пропиленгликоль | TECH.P | CH3CHOHCH2OH | 100 | 20 | 1 | 1 | 1 | 2 | 1 | 1 | 1 | 1
Пропиленгликоль | TECH.P | CH3CHOHCH2OH | 100 | 40 | 1 | 1 | 1 | 2 | 2 | 1 | 1 | 1
Пропиленгликоль | TECH.P | CH3CHOHCH2OH | 100 | 60 | 1 | 1 | 1 | 2 | 3 | 1 | 2 | 1
Пропиленгликоль | TECH.P | CH3CHOHCH2OH | 100 | 80 |  |  | 1 |  |  |  |  | 1
Пропиленгликоль | TECH.P | CH3CHOHCH2OH | 100 | 100 |  |  | 1 |  |  |  |  | 1
Пропиленоксид | TECH.P |  | 100 | 40 |  |  | 2 | 3
Пропиленоксид | TECH.P |  | 100 | 60
Пропиленоксид | TECH.P |  | 100 | 80
Пропиленоксид | TECH.P |  | 100 | 100
Пропиленоксид | TECH.P |  | 100 | 120
Пропиленоксид | TECH.P |  | 100 | 20 | 2 | 1 | 1 | 3 | 3 | 2 | 3
Пропиловый спирт | AQ.SOL | C3H7OH | 97 | 120 | [7 empty] | 1
Пропиловый спирт | AQ.SOL | C3H7OH | 97 | 60 | 2 | 1 | 1 | 1 | 3 | 1 | 1 | 1
Пропиловый спирт | AQ.SOL | C3H7OH | 97 | 20 | 1 | 1 | 1 | 1 | 2 | 1 | 1 | 1
Пропиловый спирт | AQ.SOL | C3H7OH | 97 | 100 | [6 empty] | 1 | 1
Пропиловый спирт | AQ.SOL | C3H7OH | 97 | 80 |  | 2 | 2 | 2 | 3 | 1 | 1 | 1
Пропиловый спирт | AQ.SOL | C3H7OH | 97 | 40 | 2 | 1 | 1 | 1 | 2 | 1 | 1 | 1
Пропионоваякислота | AQ.SOL | CH3CH2COOH | 50 | 20 | 2 | 1 | 1 | 2 | 3 | 1 | 1 | 1
Пропионоваякислота | AQ.SOL | CH3CH2COOH | 50 | 40 | 2 | 1 | 1 |  |  | 1 | 1 | 1
Пропионоваякислота | AQ.SOL | CH3CH2COOH | 50 | 60 | 2 | 1 | 1 |  |  | 1 | 2 | 1
Пропионоваякислота | AQ.SOL | CH3CH2COOH | 50 | 80
Пропионоваякислота | AQ.SOL | CH3CH2COOH | 50 | 100
Пропионоваякислота | AQ.SOL | CH3CH2COOH | 50 | 120
Раствор олова для нанесения покрытий |  |  | COMM | 100 |  |  | 1 |  |  |  |  | 1
Раствор олова для нанесения покрытий |  |  | COMM | 20 | 1 | 1 | 1 | 1 |  | 1 | 1 | 1
Раствор олова для нанесения покрытий |  |  | COMM | 40 | 1 | 1 | 1 | 1 |  | 1 | 1 | 1
Раствор олова для нанесения покрытий |  |  | COMM | 60 | 2 | 2 | 1 | 2 |  | 2 | 1 | 1
Раствор олова для нанесения покрытий |  |  | COMM | 80 |  |  | 1 |  |  |  | 2 | 1
Раствор олова для нанесения покрытий |  |  | COMM | 120 |  |  | 2 |  |  |  |  | 1
Раствор родия для нанесения покрытий |  |  | COMM | 20 | 1 | 1 | 1 | 1 |  | 1 | 1 | 1
Раствор родия для нанесения покрытий |  |  | COMM | 40 | 1 | 1 | 1 | 1 |  |  |  | 1
Раствор родия для нанесения покрытий |  |  | COMM | 60 | 1 | 1 | 1 |  |  |  |  | 1
Раствор родия для нанесения покрытий |  |  | COMM | 80 |  |  | 1 |  |  |  |  | 1
Раствор родия для нанесения покрытий |  |  | COMM | 100 |  |  | 1 |  |  |  |  | 1
Раствор родия для нанесения покрытий |  |  | COMM | 120 |  |  | 1 |  |  |  |  | 1
Раствор серебра для нанесения |  |  | COMM | 20 | 1 |  | 1 | 1 |  | 1 |  | 1
Раствор серебра для нанесения |  |  | COMM | 80 | [7 empty] | 1
Раствор серебра для нанесения |  |  | COMM | 40 | 1 |  | 1 |  |  |  |  | 1
Раствор серебра для нанесения |  |  | COMM | 60 | 1 |  | 1 |  |  |  |  | 1
Раствор серебра для нанесения |  |  | COMM | 120 | [7 empty] | 1
Раствор серебра для нанесения |  |  | COMM | 100 | [7 empty] | 1
Раствор цинка для нанесения покрытий |  |  | COMM | 20 | [5 empty] | 1 | 1 | 1
Раствор цинка для нанесения покрытий |  |  | COMM | 80 | [7 empty] | 1
Раствор цинка для нанесения покрытий |  |  | COMM | 60 | [7 empty] | 1
Раствор цинка для нанесения покрытий |  |  | COMM | 40 | [7 empty] | 1
Раствор цинка для нанесения покрытий |  |  | COMM | 120 | [7 empty] | 1
Раствор цинка для нанесения покрытий |  |  | COMM | 100 | [7 empty] | 1
Растительные масла и жиры |  |  | COMM | 100 |  |  | 1 |  |  |  |  | 1
Растительные масла и жиры |  |  | COMM | 60 |  | 2 | 1 |  | 1 |  | 1 | 1
Растительные масла и жиры |  |  | COMM | 120
Растительные масла и жиры |  |  | COMM | 40 | 2 | 1 | 1 |  | 1 |  | 1 | 1
Растительные масла и жиры |  |  | COMM | 20 | 1 | 1 | 1 |  | 1 | 3 | 1 | 1
Растительные масла и жиры |  |  | COMM | 80 |  |  | 1 |  |  |  |  | 1
Ртуть | TECH.P | Hg | 100 | 100 |  |  | 1 |  |  |  |  | 1
Ртуть | TECH.P | Hg | 100 | 20 | 1 | 1 | 1 | 1 | 1 | 1 | 1 | 1
Ртуть | TECH.P | Hg | 100 | 60 | 1 | 1 | 1 | 1 | 1 | 1 | 1 | 1
Ртуть | TECH.P | Hg | 100 | 120 |  |  | 1 |  |  |  |  | 1
Ртуть | TECH.P | Hg | 100 | 40 | 1 | 1 | 1 | 1 | 1 | 1 | 1 | 1
Ртуть | TECH.P | Hg | 100 | 80 |  | 1 | 1 | 1 |  |  |  | 1
Сахарный сироп |  |  | SAT | 20 | 1 | 1 | 1 | 1 | 1 | 1 | 1 | 1
Сахарный сироп |  |  | SAT | 40 | 2 |  | 1 |  |  |  |  | 1
Сахарный сироп |  |  | SAT | 60 | 2 |  | 1 |  |  |  |  | 1
Сахарный сироп |  |  | SAT | 120
Сахарный сироп |  |  | SAT | 100
Сахарный сироп |  |  | SAT | 80
Светильный газ | TECH.P |  | 100 | 20 | 1 | 1 | 1 | 1 | 1 | 1 | 1 | 1
Светильный газ | TECH.P |  | 100 | 40
Светильный газ | TECH.P |  | 100 | 60
Светильный газ | TECH.P |  | 100 | 80
Светильный газ | TECH.P |  | 100 | 100
Светильный газ | TECH.P |  | 100 | 120
Свинцовый раствор для нанесения покрытия |  |  | COMM | 120 |  |  | 1 |  |  |  |  | 1
Свинцовый раствор для нанесения покрытия |  |  | COMM | 80 |  |  | 1 |  |  |  |  | 1
Свинцовый раствор для нанесения покрытия |  |  | COMM | 100 |  |  | 1 |  |  |  |  | 1
Свинцовый раствор для нанесения покрытия |  |  | COMM | 20 | 1 | 1 | 1 | 1 |  | 1 | 1 | 1
Свинцовый раствор для нанесения покрытия |  |  | COMM | 40 | 1 | 1 | 1 | 1 |  |  |  | 1
Свинцовый раствор для нанесения покрытия |  |  | COMM | 60 | 1 | 1 | 1 | 1 |  |  |  | 1
Сера |  | S | 100 | 100 |  |  | 1 |  |  |  |  | 1
Сера |  | S | 100 | 20 | 1 | 1 | 1 | 1 | 3 | 3 | 1 | 1
Сера |  | S | 100 | 40 | 2 | 1 | 1 | 1 |  |  | 1 | 1
Сера |  | S | 100 | 60 | 2 | 1 | 1 | 1 |  |  | 1 | 1
Сера |  | S | 100 | 80 |  | 1 | 1 | 2 |  |  | 1 | 1
Сера |  | S | 100 | 120 |  |  | 1 |  |  |  |  | 1
Серная кислота | AQ.SOL | H2SO4 | 96 | 100 |  |  | 3 |  |  |  |  | 2
Серная кислота | AQ.SOL | H2SO4 | 96 | 80 |  |  | 2 |  |  |  |  | 2
Серная кислота | AQ.SOL | H2SO4 | 96 | 120
Серная кислота | AQ.SOL | H2SO4 | 98 | 120
Серная кислота | AQ.SOL | H2SO4 | 96 | 20 | 1 | 3 | 1 | 1 | 3 | 3 | 2 | 1
Серная кислота | AQ.SOL | H2SO4 | 96 | 60 | 3 | 3 | 1 | 3 | 3 | 3 | 3 | 2
Серная кислота | AQ.SOL | H2SO4 | 96 | 40 | 2 | 3 | 1 | 2 | 3 | 3 | 2 | 1
Серная кислота | AQ.SOL | H2SO4 | 50 | 20 | 1 | 1 | 1 | 1 | 3 | 1 | 1 | 1
Серная кислота | AQ.SOL | H2SO4 | 10 | 120 |  |  | 1 |  |  |  | 1 | 1
Серная кислота | AQ.SOL | H2SO4 | 10 | 100 |  |  | 1 |  |  |  | 1 | 1
Серная кислота | AQ.SOL | H2SO4 | 10 | 80 |  | 1 | 1 | 1 |  | 1 | 1 | 1
Серная кислота | AQ.SOL | H2SO4 | 10 | 60 | 1 | 1 | 1 | 1 | 3 | 1 | 1 | 1
Серная кислота | AQ.SOL | H2SO4 | 10 | 40 | 1 | 1 | 1 | 1 | 2 | 1 | 1 | 1
Серная кислота | AQ.SOL | H2SO4 | 80 | 20 | 1 | 1 | 1 | 1 | 3 | 1 | 1 | 1
Серная кислота | AQ.SOL | H2SO4 | 10 | 20 | 1 | 1 | 1 | 1 | 2 | 1 | 1 | 1
Серная кислота | AQ.SOL | H2SO4 | 50 | 100 |  | 2 | 1 |  |  | 3 | 1 | 1
Серная кислота | AQ.SOL | H2SO4 | 50 | 80 |  | 2 | 1 | 1 |  | 2 | 1 | 1
Серная кислота | AQ.SOL | H2SO4 | 50 | 120 |  |  | 1 |  |  |  | 2 | 2
Серная кислота | AQ.SOL | H2SO4 | 50 | 40 | 1 | 1 | 1 | 1 |  | 1 | 1 | 1
Серная кислота | AQ.SOL | H2SO4 | 90 | 20 | 1 | 2 | 1 | 1 | 3 | 2 | 1 | 1
Серная кислота | AQ.SOL | H2SO4 | 80 | 120 |  |  | 2 |  |  |  |  | 2
Серная кислота | AQ.SOL | H2SO4 | 80 | 100 |  | 2 | 2 | 2 |  |  | 2 | 1
Серная кислота | AQ.SOL | H2SO4 | 80 | 80 |  | 2 | 1 | 2 | 3 | 2 | 2 | 1
Серная кислота | AQ.SOL | H2SO4 | 80 | 40 | 1 | 1 | 1 | 1 | 3 | 1 | 1 | 1
Серная кислота | AQ.SOL | H2SO4 | 90 | 120 |  |  | 2 |  |  |  | 3 | 2
Серная кислота | AQ.SOL | H2SO4 | 90 | 100 |  |  | 2 |  |  |  | 2 | 2
Серная кислота | AQ.SOL | H2SO4 | 90 | 80 |  |  | 1 | 2 | 3 | 3 | 2 | 1
Серная кислота | AQ.SOL | H2SO4 | 90 | 60 | 2 |  | 1 | 2 | 3 | 3 | 1 | 1
Серная кислота | AQ.SOL | H2SO4 | 90 | 40 | 2 |  | 1 | 1 | 3 | 2 | 1 | 1
Серная кислота | AQ.SOL | H2SO4 | 50 | 60 | 2 | 2 | 1 | 1 |  | 1 | 1 | 1
Серная кислота | AQ.SOL | H2SO4 | 98 | 60 | 3 | 3 | 2 | 3 | 3 | 3 |  | 2
Серная кислота | AQ.SOL | H2SO4 | 80 | 60 | 2 | 2 | 1 | 2 | 3 | 2 | 1 | 1
Серная кислота | TECH.P | H2SO4 | 100 | 120
Серная кислота | AQ.SOL | H2SO4 | 98 | 100 |  |  | 3 |  |  |  |  | 2
Серная кислота | AQ.SOL | H2SO4 | 98 | 80 |  |  | 2 |  |  |  |  | 2
Серная кислота | AQ.SOL | H2SO4 | 98 | 40 | 2 | 3 | 1 | 1 | 3 | 3 |  | 2
Серная кислота | AQ.SOL | H2SO4 | 98 | 20 | 2 | 3 | 1 | 1 | 3 | 3 | 3 | 2
Серная кислота | TECH.P | H2SO4 | 100 | 100 |  | 3 | 3 |  |  | 3 | 3
Серная кислота | TECH.P | H2SO4 | 100 | 80 |  | 3 | 3 | 3 | 3 | 3 | 3 | 2
Серная кислота | TECH.P | H2SO4 | 100 | 60 | 3 | 3 | 3 | 3 | 3 | 3 | 3 | 2
Серная кислота | TECH.P | H2SO4 | 100 | 40 | 3 | 3 | 3 | 3 | 3 | 3 | 3 | 2
Серная кислота | TECH.P | H2SO4 | 100 | 20 | 3 | 3 | 3 | 3 | 3 | 3 | 3 | 2
Сернистая кислота | AQ.SOL | H2SO3 | SAT | 20 | 1 | 1 | 1 | 1 | 3 | 1 | 1 | 1
Сернистая кислота | AQ.SOL | H2SO3 | SAT | 40 | 1 | 1 | 1 | 1 |  | 2 | 1 | 1
Сернистая кислота | AQ.SOL | H2SO3 | SAT | 100 |  | 2 | 1 | 2 |  |  |  | 1
Сернистая кислота | AQ.SOL | H2SO3 | SAT | 80 |  | 1 | 1 | 2 |  |  | 3 | 1
Сернистая кислота | AQ.SOL | H2SO3 | SAT | 60 | 2 | 1 | 1 | 1 |  | 3 | 2 | 1
Сернистая кислота | AQ.SOL | H2SO3 | SAT | 120 |  |  | 1 |  |  |  |  | 1
Сернистый газ | AQ.SOL | SO2 | SAT | 120
Сернистый газ | AQ.SOL | SO2 | SAT | 20 | 1 | 1 |  | 1 | 3 | 1 | 1 | 1
Сернистый газ | AQ.SOL | SO2 | SAT | 40 | 1 | 1
Сернистый газ | AQ.SOL | SO2 | SAT | 60 | 2 | 1
Сернистый газ | AQ.SOL | SO2 | SAT | 80
Сернистый газ | AQ.SOL | SO2 | SAT | 100
Сернистый углерод | TECH.P | CS2 | 100 | 20 | 3 | 3 | 1 | 3 | 3 | 3 | 1 | 1
Сернистый углерод | TECH.P | CS2 | 100 | 80
Сернистый углерод | TECH.P | CS2 | 100 | 60 | [7 empty] | 1
Сернистый углерод | TECH.P | CS2 | 100 | 40 | 3 |  |  | 3 |  |  | 2 | 1
Сернистый углерод | TECH.P | CS2 | 100 | 100
Сернистый углерод | TECH.P | CS2 | 100 | 120
Сернокислая медь | AQ.SOL | CuSO4 | SAT | 20 | 1 | 1 | 1 | 1 | 1 | 1 | 1 | 1
Сернокислая медь | AQ.SOL | CuSO4 | SAT | 40 | 1 | 1 | 1 | 1 |  | 1 | 1 | 1
Сернокислая медь | AQ.SOL | CuSO4 | DIL | 60 | 1 |  | 1 |  |  |  |  | 1
Сернокислая медь | AQ.SOL | CuSO4 | DIL | 100 | [7 empty] | 1
Сернокислая медь | AQ.SOL | CuSO4 | DIL | 40 | 1 |  | 1 |  |  |  | 1 | 1
Сернокислая медь | AQ.SOL | CuSO4 | DIL | 120
Сернокислая медь | AQ.SOL | CuSO4 | DIL | 80 | [7 empty] | 1
Сернокислая медь | AQ.SOL | CuSO4 | SAT | 80 |  | 1 | 1 | 1 |  | 1 | 1 | 1
Сернокислая медь | AQ.SOL | CuSO4 | DIL | 20 | 1 |  | 1 | 1 | 1 | 1 | 1 | 1
Сернокислая медь | AQ.SOL | CuSO4 | SAT | 120
Сернокислая медь | AQ.SOL | CuSO4 | SAT | 60 | 1 | 1 | 1 | 1 |  | 1 | 1 | 1
Сернокислая медь | AQ.SOL | CuSO4 | SAT | 100 |  |  | 1 |  |  | 2 | 1 | 1
Сернокислый аммоний | AQ.SOL | (NH4)2SO4 | ALL | 20 | 1 | 1 | 1 | 1 | 1 | 1 | 1 | 1
Сернокислый аммоний | AQ.SOL | (NH4)2SO4 | ALL | 100 |  |  | 1 |  |  |  |  | 1
Сернокислый аммоний | AQ.SOL | (NH4)2SO4 | ALL | 80 |  | 1 | 1 | 1 |  | 1 | 1 | 1
Сернокислый аммоний | AQ.SOL | (NH4)2SO4 | ALL | 60 | 2 | 1 | 1 | 1 | 2 | 1 | 1 | 1
Сернокислый аммоний | AQ.SOL | (NH4)2SO4 | ALL | 40 | 1 | 1 | 1 | 1 | 1 | 1 | 1 | 1
Сернокислый аммоний | AQ.SOL | (NH4)2SO4 | ALL | 120 |  |  | 1
Сернокислый гидроксиламин | AQ.SOL | (NH2OH)2-H2SO4 | ALL | 100
Сернокислый гидроксиламин | AQ.SOL | (NH2OH)2-H2SO4 | ALL | 120
Сернокислый гидроксиламин | AQ.SOL | (NH2OH)2-H2SO4 | ALL | 60 |  | 1
Сернокислый гидроксиламин | AQ.SOL | (NH2OH)2-H2SO4 | ALL | 40 | 1 | 1 |  |  | 2 | 1 | 1
Сернокислый гидроксиламин | AQ.SOL | (NH2OH)2-H2SO4 | ALL | 20 | 1 | 1 |  |  | 1 | 1 | 1
Сернокислый гидроксиламин | AQ.SOL | (NH2OH)2-H2SO4 | ALL | 80
Сернокислый магний |  | MgSO4 | SAT | 100 |  |  | 1 |  |  |  | 1 | 1
Сернокислый магний |  | MgSO4 | SAT | 120 |  |  | 1 |  |  |  |  | 1
Сернокислый магний |  | MgSO4 | SAT | 60 | 1 | 1 | 1 | 1 | 1 | 1 | 1 | 1
Сернокислый магний |  | MgSO4 | SAT | 20 | 1 | 1 | 1 | 1 | 1 | 1 | 1 | 1
Сернокислый магний |  | MgSO4 | SAT | 40 | 1 | 1 | 1 | 1 | 1 | 1 | 1 | 1
Сернокислый магний |  | MgSO4 | SAT | 80 |  | 1 | 1 | 1 |  | 1 | 1 | 1
Сероводород водородный сульфид |  | H2S | 100 | 80 |  |  | 1 | 2 |  |  | 3 | 1
Сероводород водородный сульфид | AQ.SOL | H2S | SAT | 40 | 1 | 1 | 1 | 1 | 3 | 2 | 1 | 1
Сероводород водородный сульфид | AQ.SOL | H2S | SAT | 60 | 2 | 1 | 1 | 2 |  | 3 | 1 | 1
Сероводород водородный сульфид |  | H2S | 100 | 100 |  |  | 1 |  |  |  |  | 1
Сероводород водородный сульфид |  | H2S | 100 | 120 | [7 empty] | 1
Сероводород водородный сульфид |  | H2S | 100 | 40 | 1 | 1 | 1 | 1 |  | 2 | 1 | 1
Сероводород водородный сульфид | AQ.SOL | H2S | SAT | 20 | 1 | 1 | 1 | 1 | 2 | 1 | 1 | 1
Сероводород водородный сульфид | AQ.SOL | H2S | SAT | 80 |  |  | 1 | 2 |  |  | 2 | 1
Сероводород водородный сульфид | AQ.SOL | H2S | SAT | 100 |  |  | 1 |  |  |  |  | 1
Сероводород водородный сульфид | AQ.SOL | H2S | SAT | 120 |  |  | 1 |  |  |  |  | 1
Сероводород водородный сульфид |  | H2S | 100 | 60 | 2 | 1 | 1 | 2 |  | 3 | 2 | 1
Сероводород водородный сульфид |  | H2S | 100 | 20 | 1 | 1 | 1 | 1 | 3 | 1 | 1 | 1
Сжатый воздух, содержащий масло |  |  | 100 | 20 | 2 | 2 | 1 | 2 | 1 | 3 | 1 | 1
Сжатый воздух, содержащий масло |  |  | 100 | 40 |  |  | 1 |  |  |  |  | 1
Сжатый воздух, содержащий масло |  |  | 100 | 60 |  |  | 1 |  |  |  |  | 1
Сжатый воздух, содержащий масло |  |  | 100 | 80
Сжатый воздух, содержащий масло |  |  | 100 | 120
Сжатый воздух, содержащий масло |  |  | 100 | 100
Соль плавиковой кислоты | AQ.SOL | NaF | SAT | 100 |  |  | 1 |  |  |  |  | 1
Соль плавиковой кислоты | AQ.SOL | NaF | SAT | 60 | 1 | 1 | 1 | 1 | 2 | 1 | 1 | 1
Соль плавиковой кислоты | AQ.SOL | NaF | SAT | 40 | 1 | 1 | 1 | 1 | 1 | 1 | 1 | 1
Соль плавиковой кислоты | AQ.SOL | NaF | SAT | 80 |  | 1 | 1 |  |  |  |  | 1
Соль плавиковой кислоты | AQ.SOL | NaF | SAT | 20 | 1 | 1 | 1 | 1 | 1 | 1 | 1 | 1
Соль плавиковой кислоты | AQ.SOL | NaF | SAT | 120 |  |  | 1 |  |  |  |  | 1
Соляная кислота | AQ.SOL | HCl | 30 | 120
Соляная кислота | AQ.SOL | HCl | 30 | 20 | 1 | 1 | 1 | 1 | 3 | 1 | 1 | 1
Соляная кислота | AQ.SOL | HCl | SAT | 80 |  | 3 | 1 | 2
Соляная кислота | AQ.SOL | HCl | SAT | 120
Соляная кислота | AQ.SOL | HCl | 10 | 40 | 1 | 1 | 1 | 1 | 3 | 1 | 1 | 1
Соляная кислота | AQ.SOL | HCl | 10 | 20 | 1 | 1 | 1 | 1 | 2 | 1 | 1 | 1
Соляная кислота | GAS | HCl | 100 | 20 | 1 | 1 | 1 |  | 2 | 1 | 1 | 1
Соляная кислота | GAS | HCl | 100 | 40 | 1 | 1 | 1 |  | 3 | 1 | 1 | 1
Соляная кислота | AQ.SOL | HCl | 30 | 40 | 1 | 1 | 1 | 1 |  | 1 | 2 | 1
Соляная кислота | AQ.SOL | HCl | 30 | 60 | 2 | 2 | 1 | 1 |  | 2 | 2 | 1
Соляная кислота | AQ.SOL | HCl | 30 | 100 |  |  | 1 |  |  |  |  | 1
Соляная кислота | AQ.SOL | HCl | 30 | 80 |  | 3 | 1 | 1 |  |  |  | 1
Соляная кислота | AQ.SOL | HCl | 5 | 120 |  |  | 1 |  |  |  |  | 1
Соляная кислота | AQ.SOL | HCl | 5 | 100 |  |  | 1 |  |  |  |  | 1
Соляная кислота | AQ.SOL | HCl | 5 | 80 |  | 2 | 1 |  |  | 1 | 1 | 1
Соляная кислота | GAS | HCl | 100 | 60 | 2 | 1 | 1 |  |  | 1 | 1 | 1
Соляная кислота | AQ.SOL | HCl | 5 | 40 | 1 | 1 | 1 |  | 3 | 1 | 1 | 1
Соляная кислота | AQ.SOL | HCl | SAT | 60 | 2 | 2 | 1 | 2 |  | 3 | 3 | 1
Соляная кислота | AQ.SOL | HCl | SAT | 20 | 1 | 1 | 1 | 1 | 2 | 1 | 2 | 1
Соляная кислота | AQ.SOL | HCl | SAT | 100 |  |  | 2
Соляная кислота | GAS | HCl | 100 | 80 |  |  | 1 |  |  |  |  | 1
Соляная кислота | AQ.SOL | HCl | 10 | 80 |  | 2 | 1 | 1 |  | 1 | 1 | 1
Соляная кислота | AQ.SOL | HCl | 10 | 100 |  |  | 1 |  |  |  |  | 1
Соляная кислота | AQ.SOL | HCl | 10 | 120 |  |  | 1 |  |  |  |  | 1
Соляная кислота | AQ.SOL | HCl | 5 | 20 | 1 | 1 | 1 |  | 2 | 1 | 1 | 1
Соляная кислота | AQ.SOL | HCl | 5 | 60 | 2 | 1 | 1 |  |  | 1 | 1 | 1
Соляная кислота | GAS | HCl | 100 | 120
Соляная кислота | AQ.SOL | HCl | SAT | 40 | 1 | 1 | 1 | 1 | 3 | 2 | 2 | 1
Соляная кислота | GAS | HCl | 100 | 100 |  |  | 1 |  |  |  |  | 1
Соляная кислота | AQ.SOL | HCl | 10 | 60 | 2 | 2 | 1 | 1 |  | 1 | 1 | 1
Соляной раствор, содержащий хлор |  |  | COMM | 20 | 1 |  | 1 | 1
Соляной раствор, содержащий хлор |  |  | COMM | 120
Соляной раствор, содержащий хлор |  |  | COMM | 80
Соляной раствор, содержащий хлор |  |  | COMM | 40 | 1 |  | 1 | 1
Соляной раствор, содержащий хлор |  |  | COMM | 60 | 1 |  | 1 | 1
Соляной раствор, содержащий хлор |  |  | COMM | 100
Спирт |  |  | 40 | 120
Спирт |  |  | 40 | 80
Спирт |  |  | 40 | 60
Спирт |  |  | 40 | 40
Спирт |  |  | 40 | 20 | 1 | 1 | 1 | 1 | 1 | 1 | 1 | 1
Спирт |  |  | 40 | 100
Стеариновая кислота | TECH.P | C17H35COOH | 100 | 120 |  |  | 1 |  |  |  |  | 1
Стеариновая кислота | TECH.P | C17H35COOH | 100 | 20 | 1 | 2 | 1 | 1 | 2 | 3 | 1 | 1
Стеариновая кислота | TECH.P | C17H35COOH | 100 | 40 | 1 | 2 | 1 | 1 | 2 |  | 1 | 1
Стеариновая кислота | TECH.P | C17H35COOH | 100 | 80 |  | 2 | 1 | 2 |  |  | 2 | 1
Стеариновая кислота | TECH.P | C17H35COOH | 100 | 100 |  |  | 1 |  |  |  |  | 1
Стеариновая кислота | TECH.P | C17H35COOH | 100 | 60 | 2 | 2 | 1 | 1 | 2 |  | 2 | 1
Стирол винилбензол |  | C6H5CH=CH2 | 100 | 120
Стирол винилбензол |  | C6H5CH=CH2 | 100 | 100 | [7 empty] | 1
Стирол винилбензол |  | C6H5CH=CH2 | 100 | 60 | [7 empty] | 1
Стирол винилбензол |  | C6H5CH=CH2 | 100 | 40 | [7 empty] | 1
Стирол винилбензол |  | C6H5CH=CH2 | 100 | 20 |  |  | 1 |  | 3 | 3 | 2 | 1
Стирол винилбензол |  | C6H5CH=CH2 | 100 | 80 | [7 empty] | 1
Сульфаминовая кислота | AQ.SOL | HSO3NH2 | 20 | 80
Сульфаминовая кислота | AQ.SOL | HSO3NH2 | 20 | 20 | 3 | 3 | 3
Сульфаминовая кислота | AQ.SOL | HSO3NH2 | 20 | 60
Сульфаминовая кислота | AQ.SOL | HSO3NH2 | 20 | 100
Сульфаминовая кислота | AQ.SOL | HSO3NH2 | 20 | 120
Сульфаминовая кислота | AQ.SOL | HSO3NH2 | 20 | 40
Сульфат бария | AQ.SOL | BaSO4 | SAT | 120 |  |  | 1 |  |  |  | 1 | 1
Сульфат бария | AQ.SOL | BaSO4 | SAT | 20 | 1 | 1 | 1 | 1 | 1 | 1 | 1 | 1
Сульфат бария | AQ.SOL | BaSO4 | SAT | 40 | 1 | 1 | 1 | 1 | 1 | 1 | 1 | 1
Сульфат бария | AQ.SOL | BaSO4 | SAT | 60 | 1 | 1 | 1 | 1 | 1 | 1 | 1 | 1
Сульфат бария | AQ.SOL | BaSO4 | SAT | 80 |  | 1 | 1 | 1 |  | 1 | 1 | 1
Сульфат бария | AQ.SOL | BaSO4 | SAT | 100 |  |  | 1 |  |  |  | 1 | 1
Сульфат железа | AQ.SOL | Fe2(SO4)3 | SAT | 20 | 1 | 1 | 1 | 1 | 1 | 1 | 1 | 1
Сульфат железа | AQ.SOL | Fe2(SO4)3 | SAT | 40 | 1 |  | 1 |  |  |  |  | 1
Сульфат железа | AQ.SOL | Fe2(SO4)3 | SAT | 100
Сульфат железа | AQ.SOL | Fe2(SO4)3 | SAT | 60 | 1 |  | 1 |  |  |  |  | 1
Сульфат железа | AQ.SOL | Fe2(SO4)3 | SAT | 120
Сульфат железа | AQ.SOL | Fe2(SO4)3 | SAT | 80 | [7 empty] | 1
Сульфат калия | AQ.SOL | K2SO4 | SAT | 120 |  |  | 1 |  |  |  |  | 1
Сульфат калия | AQ.SOL | K2SO4 | SAT | 40 | 1 | 1 | 1 | 1 | 1 | 1 | 1 | 1
Сульфат калия | AQ.SOL | K2SO4 | SAT | 60 | 1 | 1 | 1 | 1 | 1 | 1 | 1 | 1
Сульфат калия | AQ.SOL | K2SO4 | SAT | 80 |  | 1 | 1 | 1 |  | 2 | 1 | 1
Сульфат калия | AQ.SOL | K2SO4 | SAT | 100 |  |  | 1 |  |  |  | 1 | 1
Сульфат калия | AQ.SOL | K2SO4 | SAT | 20 | 1 | 1 | 1 | 1 | 1 | 1 | 1 | 1
Сульфат кальция | AQ.SOL | CaSO4 | SAT | 60 | 1 | 1 | 1 | 1 | 1 | 1 | 1 | 1
Сульфат кальция | AQ.SOL | CaSO4 | SAT | 80 |  | 1 | 1 | 1 | 2 | 1 | 1 | 1
Сульфат кальция | AQ.SOL | CaSO4 | SAT | 100 |  |  | 1 |  |  |  | 1 | 1
Сульфат кальция | AQ.SOL | CaSO4 | SAT | 20 | 1 | 1 | 1 | 1 | 1 | 1 | 1 | 1
Сульфат кальция | AQ.SOL | CaSO4 | SAT | 40 | 1 | 1 | 1 | 1 | 1 | 1 | 1 | 1
Сульфат кальция | AQ.SOL | CaSO4 | SAT | 120
Сульфат марганца |  | MnSO4 | ND | 80 |  | 1 | 1 | 2 | 2 | 1 | 1 | 1
Сульфат марганца |  | MnSO4 | ND | 100 |  |  | 1 |  |  |  | 1 | 1
Сульфат марганца |  | MnSO4 | ND | 40 | 1 | 1 | 1 | 1 | 1 | 1 | 1 | 1
Сульфат марганца |  | MnSO4 | ND | 120 |  |  | 1 |  |  |  |  | 1
Сульфат марганца |  | MnSO4 | ND | 20 | 1 | 1 | 1 | 1 | 1 | 1 | 1 | 1
Сульфат марганца |  | MnSO4 | ND | 60 |  | 1 | 1 | 1 | 1 | 1 | 1 | 1
Сульфат натрия | AQ.SOL | Na2SO4 | SAT | 20 | 1 | 1 | 1 | 1 | 1 | 1 | 1 | 1
Сульфат натрия | AQ.SOL | Na2SO4 | SAT | 40 | 1 | 1 | 1 | 1 | 1 | 1 | 1 | 1
Сульфат натрия | AQ.SOL | Na2SO4 | SAT | 60 | 1 | 1 | 1 | 1 | 1 | 1 | 1 | 1
Сульфат натрия | AQ.SOL | Na2SO4 | SAT | 80 |  | 1 | 1 | 1 | 2 | 1 | 1 | 1
Сульфат натрия | AQ.SOL | Na2SO4 | SAT | 100 |  |  | 1 |  |  |  | 2 | 1
Сульфат натрия | AQ.SOL | Na2SO4 | SAT | 120 |  |  | 1 |  |  |  |  | 1
Сульфат никеля | AQ.SOL | NiSO4 | SAT | 20 | 1 | 1 | 1 | 1 | 1 | 1 | 1 | 1
Сульфат никеля | AQ.SOL | NiSO4 | DIL | 40 | 1 | 1 | 1 | 1 |  |  |  | 1
Сульфат никеля | AQ.SOL | NiSO4 | DIL | 60 | 1 | 1 | 1 | 1 |  |  |  | 1
Сульфат никеля | AQ.SOL | NiSO4 | SAT | 40 | 1 | 1 | 1 | 1 | 1 | 1 | 1 | 1
Сульфат никеля | AQ.SOL | NiSO4 | DIL | 100 |  |  | 1 |  |  |  |  | 1
Сульфат никеля | AQ.SOL | NiSO4 | DIL | 80 |  | 2 | 1 | 2 |  |  |  | 1
Сульфат никеля | AQ.SOL | NiSO4 | DIL | 20 | 1 | 1 | 1 | 1 | 1 | 1 | 1 | 1
Сульфат никеля | AQ.SOL | NiSO4 | DIL | 120 |  |  | 1 |  |  |  |  | 1
Сульфат никеля | AQ.SOL | NiSO4 | SAT | 80 |  | 2 | 1 | 2 | 1 | 1 | 1 | 1
Сульфат никеля | AQ.SOL | NiSO4 | SAT | 60 | 1 | 1 | 1 | 1 | 1 | 1 | 1 | 1
Сульфат никеля | AQ.SOL | NiSO4 | SAT | 120 |  |  | 1 |  |  |  |  | 1
Сульфат никеля | AQ.SOL | NiSO4 | SAT | 100 |  |  | 1 |  | 2 | 2 | 2 | 1
Сульфат ртути | AQ.SOL | HgSO4 | SAT | 20 | 1 | 1 | 1 | 1 | 1 | 1 | 1 | 1
Сульфат ртути | AQ.SOL | HgSO4 | SAT | 100 |  |  | 1 |  |  |  |  | 1
Сульфат ртути | AQ.SOL | HgSO4 | SAT | 80 |  | 1 | 1 | 1 |  |  |  | 1
Сульфат ртути | AQ.SOL | HgSO4 | SAT | 60 | 1 | 1 | 1 | 1 |  |  |  | 1
Сульфат ртути | AQ.SOL | HgSO4 | SAT | 120 |  |  | 1 |  |  |  |  | 1
Сульфат ртути | AQ.SOL | HgSO4 | SAT | 40 | 1 | 1 | 1 | 1 |  |  |  | 1
Сульфат свинца | AQ.SOL | PbSO4 | SAT | 20 | 1 | 1 | 1 | 1 | 1 | 1 | 1 | 1
Сульфат свинца | AQ.SOL | PbSO4 | SAT | 40 | 1 | 1 | 1 | 1 | 1 | 1 | 1 | 1
Сульфат свинца | AQ.SOL | PbSO4 | SAT | 100 |  |  | 1 |  |  |  | 1 | 1
Сульфат свинца | AQ.SOL | PbSO4 | SAT | 80 |  | 1 | 1 | 1 | 1 | 1 | 1 | 1
Сульфат свинца | AQ.SOL | PbSO4 | SAT | 60 | 1 | 1 | 1 | 1 | 1 | 1 | 1 | 1
Сульфат свинца | AQ.SOL | PbSO4 | SAT | 120 |  |  | 1 |  |  |  |  | 1
Сульфат серебра | AQ.SOL | Ag2SO4 | SAT | 60 | 1 | 1 | 1 | 1 | 1 | 1 | 1 | 1
Сульфат серебра | AQ.SOL | Ag2SO4 | SAT | 40 | 1 | 1 | 1 | 1 | 1 | 1 | 1 | 1
Сульфат серебра | AQ.SOL | Ag2SO4 | SAT | 80 |  |  | 1 | 1 | 2 | 1 | 1 | 1
Сульфат серебра | AQ.SOL | Ag2SO4 | SAT | 20 | 1 | 1 | 1 | 1 | 1 | 1 | 1 | 1
Сульфат серебра | AQ.SOL | Ag2SO4 | SAT | 120 | [7 empty] | 1
Сульфат серебра | AQ.SOL | Ag2SO4 | SAT | 100 |  |  | 1 |  |  |  | 1 | 1
Сульфат титана | AQ.SOL | Ti(SO4)2 | DIL | 60 | 1 | 1 | 1 | 1 |  |  |  | 1
Сульфат титана | AQ.SOL | Ti(SO4)2 | DIL | 100 |  |  | 1 | 2 |  |  |  | 1
Сульфат титана | AQ.SOL | Ti(SO4)2 | DIL | 80 |  | 1 | 1 | 1 |  |  |  | 1
Сульфат титана | AQ.SOL | Ti(SO4)2 | DIL | 20 | 1 | 1 | 1 | 1 |  |  |  | 1
Сульфат титана | AQ.SOL | Ti(SO4)2 | DIL | 40 | 1 | 1 | 1 | 1 |  |  |  | 1
Сульфат титана | AQ.SOL | Ti(SO4)2 | DIL | 120 |  |  | 1 |  |  |  |  | 1
Сульфат цинка | AQ.SOL | ZnSO4 | SAT | 80 |  | 1 | 1 | 1 |  | 1 | 1 | 1
Сульфат цинка | AQ.SOL | ZnSO4 | SAT | 40 | 1 | 1 | 1 | 1 | 1 | 1 | 1 | 1
Сульфат цинка | AQ.SOL | ZnSO4 | SAT | 100 |  |  | 1 |  |  |  | 1 | 1
Сульфат цинка | AQ.SOL | ZnSO4 | SAT | 20 | 1 | 1 | 1 | 1 | 1 | 1 | 1 | 1
Сульфат цинка | AQ.SOL | ZnSO4 | SAT | 120 |  |  | 1 |  |  |  |  | 1
Сульфат цинка | AQ.SOL | ZnSO4 | DIL | 40 | 1 | 1 | 1 | 1 |  |  | 1 | 1
Сульфат цинка | AQ.SOL | ZnSO4 | DIL | 60 | 1 | 1 | 1 |  |  |  | 1 | 1
Сульфат цинка | AQ.SOL | ZnSO4 | DIL | 80 |  |  | 1 |  |  |  | 1 | 1
Сульфат цинка | AQ.SOL | ZnSO4 | DIL | 100 |  |  | 1 |  |  |  |  | 1
Сульфат цинка | AQ.SOL | ZnSO4 | DIL | 120 | [7 empty] | 1
Сульфат цинка | AQ.SOL | ZnSO4 | SAT | 60 | 1 | 1 | 1 | 1 | 1 | 1 | 1 | 1
Сульфат цинка | AQ.SOL | ZnSO4 | DIL | 20 | 1 | 1 | 1 | 1 | 1 | 1 | 1 | 1
Сульфатная варочная жидкость |  |  | <=60 | 60
Сульфатная варочная жидкость |  |  | <=60 | 120
Сульфатная варочная жидкость |  |  | <=60 | 20 | 1 | 1 |  | 1 | 3 | 1 | 1
Сульфатная варочная жидкость |  |  | <=60 | 80
Сульфатная варочная жидкость |  |  | <=60 | 40 | 1 |  |  | 1
Сульфатная варочная жидкость |  |  | <=60 | 100
Сульфид аммония | AQ.SOL | (NH4)2S | 10 | 60 | 2 | 1 | 1 |  | 1 | 1 | 3 | 1
Сульфид аммония | AQ.SOL | (NH4)2S | 10 | 80 |  |  | 1 |  |  |  |  | 1
Сульфид аммония | AQ.SOL | (NH4)2S | 10 | 100 | [7 empty] | 1
Сульфид аммония | AQ.SOL | (NH4)2S | 10 | 40 | 1 | 1 | 1 |  | 1 | 1 | 2 | 1
Сульфид аммония | AQ.SOL | (NH4)2S | 10 | 120 | [7 empty] | 1
Сульфид аммония | AQ.SOL | (NH4)2S | SAT | 120 | [7 empty] | 1
Сульфид аммония | AQ.SOL | (NH4)2S | SAT | 100 | [7 empty] | 1
Сульфид аммония | AQ.SOL | (NH4)2S | SAT | 80 |  |  | 1 |  |  |  |  | 1
Сульфид аммония | AQ.SOL | (NH4)2S | SAT | 60 | 2 | 1 | 1 |  | 1 | 1 | 3 | 1
Сульфид аммония | AQ.SOL | (NH4)2S | SAT | 40 | 1 | 1 | 1 |  | 1 | 1 | 2 | 1
Сульфид аммония | AQ.SOL | (NH4)2S | SAT | 20 | 1 | 1 | 1 | 1 | 1 | 1 | 1 | 1
Сульфид аммония | AQ.SOL | (NH4)2S | 10 | 20 | 1 | 1 | 1 | 1 | 1 | 1 | 1 | 1
Сульфид бария | AQ.SOL | BaS | SAT | 40 | 1 | 1 | 1 | 1 | 2 | 1 | 1 | 1
Сульфид бария | AQ.SOL | BaS | SAT | 20 | 1 | 1 | 1 | 1 | 2 | 1 | 1 | 1
Сульфид бария | AQ.SOL | BaS | SAT | 60 | 1 | 1 | 1 | 1 |  | 1 | 1 | 1
Сульфид бария | AQ.SOL | BaS | SAT | 80 |  | 1 | 1 | 1 |  |  | 1 | 1
Сульфид бария | AQ.SOL | BaS | SAT | 100 |  |  | 1 |  |  |  | 1 | 1
Сульфид бария | AQ.SOL | BaS | SAT | 120 |  |  | 1 |  |  |  | 1 | 1
Сульфид кальция | AQ.SOL | CaS | SAT | 40 | 1 |  | 1 |  | 1 | 1 | 1 | 1
Сульфид кальция | AQ.SOL | CaS | SAT | 60 | 1 |  | 1 |  | 1 | 1 | 1 | 1
Сульфид кальция | AQ.SOL | CaS | SAT | 80 |  |  | 1 |  | 2 | 1 | 1 | 1
Сульфид кальция | AQ.SOL | CaS | SAT | 100 | [6 empty] | 1 | 1
Сульфид кальция | AQ.SOL | CaS | SAT | 20 | 1 | 1 | 1 | 1 | 1 | 1 | 1 | 1
Сульфид кальция | AQ.SOL | CaS | SAT | 120
Сульфид натрия | AQ.SOL | Na2S | SAT | 100 |  |  | 2 |  |  |  |  | 1
Сульфид натрия | AQ.SOL | Na2S | SAT | 80 |  |  | 2 | 1 |  |  |  | 1
Сульфид натрия | AQ.SOL | Na2S | SAT | 20 | 1 | 1 | 2 | 1 | 1 | 1 | 1 | 1
Сульфид натрия | AQ.SOL | Na2S | DIL | 20 | 1 | 1 | 2 | 1 | 1 | 1 | 1 | 1
Сульфид натрия | AQ.SOL | Na2S | DIL | 100 | [7 empty] | 1
Сульфид натрия | AQ.SOL | Na2S | DIL | 60 | 2 | 1 | 2 |  |  |  |  | 1
Сульфид натрия | AQ.SOL | Na2S | SAT | 120 | [7 empty] | 1
Сульфид натрия | AQ.SOL | Na2S | DIL | 80 |  |  | 2 |  |  |  |  | 1
Сульфид натрия | AQ.SOL | Na2S | SAT | 60 | 2 | 1 | 2 | 1 | 1 | 1 |  | 1
Сульфид натрия | AQ.SOL | Na2S | SAT | 40 | 1 | 1 | 2 | 1 | 1 | 1 | 1 | 1
Сульфид натрия | AQ.SOL | Na2S | DIL | 120
Сульфид натрия | AQ.SOL | Na2S | DIL | 40 | 1 | 1 | 2 |  |  |  |  | 1
Сульфит натрия | AQ.SOL | Na2SO3 | SAT | 120 | [7 empty] | 1
Сульфит натрия | AQ.SOL | Na2SO3 | SAT | 40 | 1 | 1 | 1 | 1 | 2 | 1 | 1 | 1
Сульфит натрия | AQ.SOL | Na2SO3 | SAT | 60 | 1 | 1 | 1 | 1 | 3 | 1 | 1 | 1
Сульфит натрия | AQ.SOL | Na2SO3 | SAT | 80 |  | 1 | 1 |  |  | 1 | 1 | 1
Сульфит натрия | AQ.SOL | Na2SO3 | SAT | 100 |  |  | 1 |  |  |  | 2 | 1
Сульфит натрия | AQ.SOL | Na2SO3 | SAT | 20 | 1 | 1 | 1 | 1 | 1 | 1 | 1 | 1
Сульфурилхлорид |  | S2Cl2 | ND | 120 |  |  | 1 |  |  |  |  | 1
Сульфурилхлорид |  | S2Cl2 | ND | 40 |  |  | 1 |  |  |  |  | 1
Сульфурилхлорид |  | S2Cl2 | ND | 100 |  |  | 1 |  |  |  |  | 1
Сульфурилхлорид |  | S2Cl2 | ND | 80 |  |  | 1 |  |  |  |  | 1
Сульфурилхлорид |  | S2Cl2 | ND | 60 |  |  | 1 |  |  |  |  | 1
Сульфурилхлорид |  | S2Cl2 | ND | 20 |  | 3 | 1 |  | 3 | 3 | 1 | 1
Терпентиновое масло живичный скипидар | TECH.P |  | 100 | 100
Терпентиновое масло живичный скипидар | TECH.P |  | 100 | 20 | 2 | 3 |  |  | 1 |  | 1
Терпентиновое масло живичный скипидар | TECH.P |  | 100 | 120
Терпентиновое масло живичный скипидар | TECH.P |  | 100 | 80
Терпентиновое масло живичный скипидар | TECH.P |  | 100 | 60 | 2
Терпентиновое масло живичный скипидар | TECH.P |  | 100 | 40 | 2 | 3
Тетрагидронафтилин |  | C10H12 | 100 | 100
Тетрагидронафтилин |  | C10H12 | 100 | 120
Тетрагидронафтилин |  | C10H12 | 100 | 80
Тетрагидронафтилин |  | C10H12 | 100 | 60
Тетрагидронафтилин |  | C10H12 | 100 | 40
Тетрагидронафтилин |  | C10H12 | 100 | 20 | 3 | 3 | 1 | 3 | 3 | 3 | 1 | 1
Тетрагидрофуран |  | (CH2)4O | 100 | 20 | 3 | 3 | 2 | 3 | 3 | 2 | 3 | 1
Тетрагидрофуран |  | (CH2)4O | 100 | 80 |  |  | 3 |  |  |  |  | 2
Тетрагидрофуран |  | (CH2)4O | 100 | 60 |  |  | 2 |  |  |  |  | 1
Тетрагидрофуран |  | (CH2)4O | 100 | 120
Тетрагидрофуран |  | (CH2)40 | 100 | 100 |  |  | 3
Тетрагидрофуран |  | (CH2)4O | 100 | 40 |  | 3 | 2 |  |  | 3 |  | 1
Тетрахлорэтан |  | CHCl2CHCl2 | 100 | 120
Тетрахлорэтан |  | CHCl2CHCl2 | 100 | 100
Тетрахлорэтан |  | CHCl2CHCl2 | 100 | 20 | 3 | 2 | 1 | 3 | 3 | 3 | 2 | 1
Тетрахлорэтан |  | CHCl2CHCl2 | 100 | 60 |  |  | 2 |  |  |  |  | 1
Тетрахлорэтан |  | CHCl2CHCl2 | 100 | 80
Тетрахлорэтан |  | CHCl2CHCl2 | 100 | 40 |  | 3 | 1 |  |  |  |  | 1
Тетраэтилсвинец | TECH.P | Pb(C2H5)4 | 100 | 100 |  |  | 1
Тетраэтилсвинец | TECH.P | Pb(C2H5)4 | 100 | 80 |  |  | 1
Тетраэтилсвинец | TECH.P | Pb(C2H5)4 | 100 | 60 | 2 |  | 1 |  |  |  |  | 1
Тетраэтилсвинец | TECH.P | Pb(C2H5)4 | 100 | 40 | 2 |  | 1 |  |  |  |  | 1
Тетраэтилсвинец | TECH.P | Pb(C2H5)4 | 100 | 20 | 1 | 1 | 1 | 2 | 3 | 2 | 1 | 1
Тетраэтилсвинец | TECH.P | Pb(C2H5)4 | 100 | 120 |  |  | 1
Тионилхлорид | TECH.P | SOCl2 | 100 | 20 | 3 | 3 | 1 | 3 | 3 | 3 | 3 | 1
Тионилхлорид | TECH.P | SOCl2 | 100 | 100
Тионилхлорид | TECH.P | SOCl2 | 100 | 120
Тионилхлорид | TECH.P | SOCl2 | 100 | 40
Тионилхлорид | TECH.P | SOCl2 | 100 | 80
Тионилхлорид | TECH.P | SOCl2 | 100 | 60
Тиосульфат натрия | AQ.SOL | Na2S2O3 | SAT | 80 |  |  | 1 | 2 |  |  |  | 1
Тиосульфат натрия | AQ.SOL | Na2S2O3 | SAT | 60 | 1 | 1 | 1 | 1 | 3 | 1 | 1 | 1
Тиосульфат натрия | AQ.SOL | Na2S2O3 | SAT | 20 | 1 | 1 | 1 | 1 | 1 | 1 | 1 | 1
Тиосульфат натрия | AQ.SOL | Na2S2O3 | SAT | 100 |  |  | 1 |  |  |  |  | 1
Тиосульфат натрия | AQ.SOL | Na2S2O3 | SAT | 120 | [7 empty] | 1
Тиосульфат натрия | AQ.SOL | Na2S2O3 | SAT | 40 | 1 | 1 | 1 | 1 | 2 | 1 | 1 | 1
Тиофен |  | C4H8S | 100 | 20 | 3 | 2 |  | 3 |  |  | 3
Тиофен |  | C4H8S | 100 | 40 | 3 | 3 |  | 3
Тиофен |  | C4H8S | 100 | 120
Тиофен |  | C4H8S | 100 | 80
Тиофен |  | C4H8S | 100 | 60 |  | 3
Тиофен |  | C4H8S | 100 | 100
Тиоционат натрия | AQ.SOL | NaSCN | ND | 60 | 1 | 1 | 1 | 1 |  | 1 | 1 | 1
Тиоционат натрия | AQ.SOL | NaSCN | ND | 120 |  |  | 2 |  |  |  |  | 1
Тиоционат натрия | AQ.SOL | NaSCN | ND | 80 |  |  | 1 |  |  |  | 1 | 1
Тиоционат натрия | AQ.SOL | NaSCN | ND | 40 | 1 | 1 | 1 | 1 | 1 | 1 | 1 | 1
Тиоционат натрия | AQ.SOL | NaSCN | ND | 20 | 1 | 1 | 1 | 1 | 1 | 1 | 1 | 1
Тиоционат натрия | AQ.SOL | NaSCN | ND | 100 |  |  | 1 |  |  |  |  | 1
Титановые соли | AQ.SOL | Ti2(SO4)3 | DIL | 40 | 1 | 1 | 1 | 1 |  |  |  | 1
Титановые соли | AQ.SOL | Ti2(SO4)3 | DIL | 80 |  | 1 | 1 | 1 |  |  |  | 1
Титановые соли | AQ.SOL | Ti2(SO4)3 | DIL | 60 | 1 | 1 | 1 | 1 |  |  |  | 1
Титановые соли | AQ.SOL | Ti2(SO4)3 | DIL | 100 |  |  | 1 | 2 |  |  |  | 1
Титановые соли | AQ.SOL | Ti2(SO4)3 | DIL | 120 |  |  | 1 |  |  |  |  | 1
Титановые соли | AQ.SOL | Ti2(SO4)3 | DIL | 20 | 1 | 1 | 1 | 1 |  |  |  | 1
Толуиловая кислота |  | CH3C6H4COOH | 50 | 60 | 3 |  | 2 |  | 3 | 2 | 1
Толуиловая кислота |  | CH3C6H4COOH | 50 | 80
Толуиловая кислота |  | CH3C6H4COOH | 50 | 100
Толуиловая кислота |  | CH3C6H4COOH | 50 | 120
Толуиловая кислота |  | CH3C6H4COOH | 50 | 40 | 3 |  | 2 |  |  |  | 1
Толуиловая кислота |  | CH3C6H4COOH | 50 | 20 | 2 |  | 1 | 1 |  |  | 1
Толуол | TECH.P | C6H5CH3 | 100 | 120 | [7 empty] | 2
Толуол | TECH.P | C6H5CH3 | 100 | 100 |  |  | 3 |  |  |  |  | 2
Толуол | TECH.P | C6H5CH3 | 100 | 80 |  |  | 2 |  |  |  |  | 1
Толуол | TECH.P | C6H5CH3 | 100 | 60 |  |  | 1 |  |  |  |  | 1
Толуол | TECH.P | C6H5CH3 | 100 | 40 |  | 3 | 1 |  |  |  | 3 | 1
Толуол | TECH.P | C6H5CH3 | 100 | 20 | 3 | 2 | 1 | 3 | 3 | 3 | 2 | 1
Топочный мазут |  |  | 100 | 40 | 2 | 2 | 1 | 2 |  |  |  | 1
Топочный мазут |  |  | 100 | 120
Топочный мазут |  |  | 100 | 100
Топочный мазут |  |  | 100 | 60 | 2 | 2 | 1 | 2 |  |  |  | 1
Топочный мазут |  |  | 100 | 20 | 1 | 1 | 1 | 1 | 1 | 3 | 1 | 1
Топочный мазут |  |  | 100 | 80 | [7 empty] | 1
Трансформаторное масло |  |  | COMM | 120
Трансформаторное масло |  |  | COMM | 100
Трансформаторное масло |  |  | COMM | 80
Трансформаторное масло |  |  | COMM | 60 | 2 | 2 | [5 empty] | 1
Трансформаторное масло |  |  | COMM | 40 | 2 | 2 | [5 empty] | 1
Трансформаторное масло |  |  | COMM | 20 | 1 | 1 |  |  |  | 3 | 1 | 1
Трехокись серы |  | SO3 | 100 | 120
Трехокись серы |  | SO3 | 100 | 20 | 3 | 3 | 3 | 3 | 3 | 2 | 2 | 2
Трехокись серы |  | SO3 | 100 | 40
Трехокись серы |  | SO3 | 100 | 60
Трехокись серы |  | SO3 | 100 | 80
Трехокись серы |  | SO3 | 100 | 100
Трибутилфосфат | TECH.P | (C4H9)3PO4 | 100 | 60 |  | 1 | 2 |  |  |  |  | 1
Трибутилфосфат | TECH.P | (C4H9)3PO4 | 100 | 40 |  | 1 | 1 | 3 |  |  |  | 1
Трибутилфосфат | TECH.P | (C4H9)3PO4 | 100 | 20 | 3 | 1 | 1 | 3 | 3 | 1 | 3 | 1
Трибутилфосфат | TECH.P | (C4H9)3PO4 | 100 | 80 |  |  | 3
Трибутилфосфат | TECH.P | (C4H9)3PO4 | 100 | 120
Трибутилфосфат | TECH.P | (C4H9)3PO4 | 100 | 100 |  |  | 3
Трикрезилфосфат | TECH.P | (CH3C6H4O)3PO4 | 100 | 100
Трикрезилфосфат | TECH.P | (CH3C6H4O)3PO4 | 100 | 80
Трикрезилфосфат | TECH.P | (CH3C6H4O)3PO4 | 100 | 60 |  | 2
Трикрезилфосфат | TECH.P | (CH3C6H4O)3PO4 | 100 | 40 |  | 2 |  |  | 3
Трикрезилфосфат | TECH.P | (CH3C6H4O)3PO4 | 100 | 20 | 3 | 1 |  |  | 2 | 3 | 3
Трикрезилфосфат | TECH.P | (CH3C6H4O)3PO4 | 100 | 120
Триоктилфосфат | TECH.P | (C8H17)3PO4 | 100 | 20 | 3 | 1 |  |  | 3 | 1 | 2
Триоктилфосфат | TECH.P | (C8H17)3PO4 | 100 | 40
Триоктилфосфат | TECH.P | (C8H17)3PO4 | 100 | 60
Триоктилфосфат | TECH.P | (C8H17)3PO4 | 100 | 80
Триоктилфосфат | TECH.P | (C8H17)3PO4 | 100 | 100
Триоктилфосфат | TECH.P | (C8H17)3PO4 | 100 | 120
Трихлорид сурьмы | AQ.SOL | SbCl3 | 90 | 40 | 1 | 1 | 1 |  |  |  | 1 | 1
Трихлорид сурьмы | AQ.SOL | SbCl3 | 90 | 120
Трихлорид сурьмы | AQ.SOL | SbCl3 | 90 | 20 | 1 | 1 | 1 | 1 | 3 | 1 | 1 | 1
Трихлорид сурьмы | AQ.SOL | SbCl3 | 90 | 80 |  | 2 | 3 |  |  |  | 2 | 2
Трихлорид сурьмы | AQ.SOL | SbCl3 | 90 | 100 |  |  | 3 |  |  |  |  | 2
Трихлорид сурьмы | AQ.SOL | SbCl3 | 90 | 60 | 2 | 2 | 2 |  |  |  | 1 | 2
Трихлоруксусная кислота | TECH.P | CCl3COOH | 100 | 20 | 2 | 1 | 2 |  | 3 | 2 | 3
Трихлоруксусная кислота | TECH.P | CCl3COOH | 100 | 40 |  | 1
Трихлоруксусная кислота | TECH.P | CCl3COOH | 100 | 60 |  | 1
Трихлоруксусная кислота | TECH.P | CCl3COOH | 100 | 120
Трихлоруксусная кислота | AQ.SOL | CCl3COOH | 50 | 100
Трихлоруксусная кислота | AQ.SOL | CCl3COOH | 50 | 20 | 1 | 1 | 1 |  | 2 | 2 | 3
Трихлоруксусная кислота | AQ.SOL | CCl3COOH | 50 | 40 | 2 | 1 | 2
Трихлоруксусная кислота | AQ.SOL | CCl3COOH | 50 | 60 | 3 | 1 | 2
Трихлоруксусная кислота | AQ.SOL | CCl3COOH | 50 | 80
Трихлоруксусная кислота | TECH.P | CCl3COOH | 100 | 100
Трихлоруксусная кислота | AQ.SOL | CCl3COOH | 50 | 120
Трихлоруксусная кислота | TECH.P | CCl3COOH | 100 | 80
Трихлорэтан | TECH.P | CH3CCl3 | 100 | 60 |  |  | 2 |  |  |  |  | 1
Трихлорэтан | TECH.P | CH3CCl3 | 100 | 40 |  |  | 1 |  |  |  |  | 1
Трихлорэтан | TECH.P | CH3CCl3 | 100 | 80 |  |  | 3
Трихлорэтан | TECH.P | CH3CCl3 | 100 | 100
Трихлорэтан | TECH.P | CH3CCl3 | 100 | 120
Трихлорэтан | TECH.P | CH3CCl3 | 100 | 20 | 3 | 2 | 1 | 3 | 3 | 3 | 1 | 1
Трихлорэтилен | TECH.P | ClCH=CCl2 | 100 | 20 | 3 | 3 | 1 | 3 | 3 | 3 | 1 | 1
Трихлорэтилен | TECH.P | ClCH=CCl2 | 100 | 40 | 3 | 3 | 1 | 3 |  |  |  | 1
Трихлорэтилен | TECH.P | ClCH=CCl2 | 100 | 60 |  | 3 | 1 |  |  |  |  | 1
Трихлорэтилен | TECH.P | ClCH=CCl2 | 100 | 80 |  |  | 2 |  |  |  |  | 1
Трихлорэтилен | TECH.P | ClCH=CCl2 | 100 | 120 | [7 empty] | 1
Трихлорэтилен | TECH.P | ClCH=CCl2 | 100 | 100 | [7 empty] | 1
Триэтаноламин | TECH.P | N(CH2CH2OH)3 | 100 | 40 | 3 |  | 1 |  |  |  |  | 1
Триэтаноламин | TECH.P | N(CH2CH2OH)3 | 100 | 20 | 2 | 1 | 1 | 2 | 3 | 2 | 1 | 1
Триэтаноламин | TECH.P | N(CH2CH2OH)3 | 100 | 60 | 3
Триэтаноламин | TECH.P | N(CH2CH2OH)3 | 100 | 80
Триэтаноламин | TECH.P | N(CH2CH2OH)3 | 100 | 100
Триэтаноламин | TECH.P | N(CH2CH2OH)3 | 100 | 120
Триэтиламин | TECH.P | N(CH2CH3)3 | 100 | 40 |  |  | 2
Триэтиламин | TECH.P | N(CH2CH3)3 | 100 | 120
Триэтиламин | TECH.P | N(CH2CH3)3 | 100 | 100
Триэтиламин | TECH.P | N(CH2CH3)3 | 100 | 60 |  |  | 3
Триэтиламин | TECH.P | N(CH2CH3)3 | 100 | 20 |  |  | 2 |  | 3 | 3 | 2
Триэтиламин | TECH.P | N(CH2CH3)3 | 100 | 80
Углекислый аммоний | AQ.SOL | (NH4)2CO3 | 100 | 120 | [7 empty] | 1
Углекислый аммоний | AQ.SOL | (NH4)2CO3 | 100 | 100 |  | 1 | 1 |  |  |  |  | 1
Углекислый аммоний | AQ.SOL | (NH4)2CO3 | 100 | 80 |  | 1 | 1 |  |  | 2 |  | 1
Углекислый аммоний | AQ.SOL | (NH4)2CO3 | 100 | 60 | 2 | 1 | 1 |  |  | 1 | 1 | 1
Углекислый аммоний | AQ.SOL | (NH4)2CO3 | 100 | 40 | 1 | 1 | 1 | 1 | 2 | 1 | 1 | 1
Углекислый аммоний | AQ.SOL | (NH4)2CO3 | 100 | 20 | 1 | 1 | 1 | 1 | 1 | 1 | 1 | 1
Углекислый барий | AQ.SOL | BaCO3 | ALL | 120 |  |  | 1 |  |  |  | 1 | 1
Углекислый барий | AQ.SOL | BaCO3 | ALL | 100 |  |  | 1 |  |  |  | 1 | 1
Углекислый барий | AQ.SOL | BaCO3 | ALL | 40 | 1 | 1 | 1 | 1 | 1 | 1 | 1 | 1
Углекислый барий | AQ.SOL | BaCO3 | ALL | 20 | 1 | 1 | 1 | 1 | 1 | 1 | 1 | 1
Углекислый барий | AQ.SOL | BaCO3 | ALL | 60 | 1 | 1 | 1 | 1 | 1 | 1 | 1 | 1
Углекислый барий | AQ.SOL | BaCO3 | ALL | 80 |  |  | 1 | 1 | 2 | 1 | 1 | 1
Углекислый газ диоксид углерода | GAS | CO2 | 100 | 120 |  |  | 1 |  |  |  |  | 1
Углекислый газ диоксид углерода | GAS | CO2 | 100 | 40 | 1 | 1 | 1 | 1 | 1 | 1 | 1 | 1
Углекислый газ диоксид углерода | GAS | CO2 | 100 | 60 | 1 | 1 | 1 | 1 | 1 | 1 | 1 | 1
Углекислый газ диоксид углерода | GAS | CO2 | 100 | 100 |  |  | 1 |  |  | 2 | 1 | 1
Углекислый газ диоксид углерода | GAS | CO2 | 100 | 20 | 1 | 1 | 1 | 1 | 1 | 1 | 1 | 1
Углекислый газ диоксид углерода | AQ.SOL | CO2+H2O | ND | 20 | 1 | 1 | 1 | 1 | 1 | 1 | 1 | 1
Углекислый газ диоксид углерода | AQ.SOL | CO2+H2O | ND | 40 | 1 | 1 | 1 | 1 | 1 | 1 | 1 | 1
Углекислый газ диоксид углерода | AQ.SOL | CO2+H2O | ND | 60 | 2 | 1 | 1 | 1 | 1 | 1 | 1 | 1
Углекислый газ диоксид углерода | AQ.SOL | CO2+H2O | ND | 80 |  | 1 | 1 | 1 | 2 | 1 | 1 | 1
Углекислый газ диоксид углерода | AQ.SOL | CO2+H2O | ND | 100 |  |  | 1 |  |  | 2 | 1 | 1
Углекислый газ диоксид углерода | AQ.SOL | CO2+H2O | ND | 120 |  |  | 1 |  |  |  |  | 1
Углекислый газ диоксид углерода | GAS | CO2 | 100 | 80 |  | 1 | 1 | 1 | 2 | 1 | 1 | 1
Углекислый калий | AQ.SOL | K2CO3 | SAT | 120 | [7 empty] | 1
Углекислый калий | AQ.SOL | K2CO3 | SAT | 60 | 1 | 1 | 2 | 1 |  |  |  | 1
Углекислый калий | AQ.SOL | K2CO3 | SAT | 80 |  | 2 | 2 | 1 |  |  |  | 1
Углекислый калий | AQ.SOL | K2CO3 | SAT | 100 |  | 2 | 2 |  |  |  |  | 1
Углекислый калий | AQ.SOL | K2CO3 | SAT | 20 | 1 | 1 | 2 | 1 | 1 | 1 | 1 | 1
Углекислый калий | AQ.SOL | K2CO3 | SAT | 40 | 1 | 1 | 2 | 1 | 1 | 1 | 1 | 1
Углекислый магний | AQ.SOL | MgCO3 | ALL | 40 | 1 | 1 | 1 | 1 | 1 | 1 | 1 | 1
Углекислый магний | AQ.SOL | MgCO3 | ALL | 60 | 1 | 1 | 1 | 1 | 1 | 1 | 1 | 1
Углекислый магний | AQ.SOL | MgCO3 | ALL | 20 | 1 | 1 | 1 | 1 | 1 | 1 | 1 | 1
Углекислый магний | AQ.SOL | MgCO3 | ALL | 100 |  |  | 1 |  |  |  | 1 | 1
Углекислый магний | AQ.SOL | MgCO3 | ALL | 80 |  | 1 | 1 | 2 | 2 | 1 | 1 | 1
Углекислый магний | AQ.SOL | MgCO3 | ALL | 120
Углекислый натрий | AQ.SOL | Na2CO3 | SAT | 120 | [7 empty] | 1
Углекислый натрий | AQ.SOL | Na2CO3 | SAT | 60 | 1 | 1 | 2 | 1 | 1 | 1 | 1 | 1
Углекислый натрий | AQ.SOL | Na2CO3 | SAT | 40 | 1 | 1 | 2 | 1 | 1 | 1 | 1 | 1
Углекислый натрий | AQ.SOL | Na2CO3 | SAT | 20 | 1 | 1 | 2 | 1 | 1 | 1 | 1 | 1
Углекислый натрий | AQ.SOL | Na2CO3 | SAT | 100 |  | 2 | 2 |  |  |  |  | 1
Углекислый натрий | AQ.SOL | Na2CO3 | SAT | 80 |  | 1 | 2 | 1 |  | 1 |  | 1
Углеродистая кислота | AQ.SOL | H2CO3 | SAT | 20 | 1 | 1 | 1 | 1 | 1 | 1 | 1 | 1
Углеродистая кислота | AQ.SOL | H2CO3 | SAT | 100 |  | 2 | 1 | 2 | 3 |  | 2 | 1
Углеродистая кислота | AQ.SOL | H2CO3 | SAT | 80 |  | 2 | 1 | 2 | 2 | 1 | 1 | 1
Углеродистая кислота | AQ.SOL | H2CO3 | SAT | 60 | 1 | 1 | 1 | 1 | 1 | 1 | 1 | 1
Углеродистая кислота | AQ.SOL | H2CO3 | SAT | 120 |  |  | 1 |  |  |  |  | 1
Углеродистая кислота | AQ.SOL | H2CO3 | SAT | 40 | 1 | 1 | 1 | 1 | 1 | 1 | 1 | 1
Удобрительная соль | AQ.SOL |  | SAT | 120
Удобрительная соль | AQ.SOL |  | 10 | 60 | 1 | 1 | 1 |  |  |  | 1 | 1
Удобрительная соль | AQ.SOL |  | SAT | 80 |  |  | 1 |  |  |  | 1 | 1
Удобрительная соль | AQ.SOL |  | 10 | 80 |  |  | 1 |  |  |  | 1 | 1
Удобрительная соль | AQ.SOL |  | SAT | 60 | 2 | 1 | 1 |  | 1 | 1 | 1 | 1
Удобрительная соль | AQ.SOL |  | SAT | 100
Удобрительная соль | AQ.SOL |  | 10 | 40 | 1 | 1 | 1 |  | 1 | 1 | 1 | 1
Удобрительная соль | AQ.SOL |  | 10 | 120
Удобрительная соль | AQ.SOL |  | 10 | 100
Удобрительная соль | AQ.SOL |  | SAT | 20 | 1 | 1 | 1 | 1 | 1 | 1 | 1 | 1
Удобрительная соль | AQ.SOL |  | SAT | 40 | 1 | 1 | 1 |  | 1 | 1 | 1 | 1
Удобрительная соль | AQ.SOL |  | 10 | 20 | 1 | 1 | 1 | 1 | 1 | 1 | 1 | 1
Уксусная кислота | GLACIAL | CH3COOH | 100 | 80 |  | 3 | 3 |  |  |  |  | 1
Уксусная кислота | AQ.SOL | CH3COOH | 60 | 60 |  | 2 | 1 |  | 3 | 3 | 2 | 1
Уксусная кислота | AQ.SOL | CH3COOH | 60 | 100 |  | 3 | 2 |  |  | 3 | 3 | 1
Уксусная кислота | GLACIAL | CH3COOH | 100 | 20 | 3 | 1 | 1 | 3 | 3 | 3 | 3 | 1
Уксусная кислота | AQ.SOL | CH3COOH | 30 | 80 |  | 2 | 2 |  |  |  | 2 | 1
Уксусная кислота | AQ.SOL | CH3COOH | 30 | 60 |  | 2 | 1 |  | 3 | 3 | 2 | 1
Уксусная кислота | AQ.SOL | CH3COOH | 30 | 40 |  | 1 | 1 |  | 3 | 3 | 2 | 1
Уксусная кислота | AQ.SOL | CH3COOH | 60 | 40 |  | 1 | 1 |  | 3 | 3 | 2 | 1
Уксусная кислота | GLACIAL | CH3COOH | 100 | 40 | 3 | 2 | 2 | 3 |  |  |  | 1
Уксусная кислота | AQ.SOL | CH3COOH | 60 | 80 |  | 3 | 2 |  |  | 3 | 3 | 1
Уксусная кислота | AQ.SOL | CH3COOH | 30 | 20 | 2 | 1 | 1 | 2 | 3 | 2 | 2 | 1
Уксусная кислота | AQ.SOL | CH3COOH | 10 | 40 | 2 | 1 | 1 | 2 | 3 | 3 | 2 | 1
Уксусная кислота | AQ.SOL | CH3COOH | 10 | 60 | 2 | 1 | 1 | 2 |  | 3 | 2 | 1
Уксусная кислота | AQ.SOL | CH3COOH | 10 | 80 |  | 2 | 2 | 2 |  |  | 3 | 1
Уксусная кислота | AQ.SOL | CH3COOH | 10 | 100 |  |  | 2 |  |  |  |  | 1
Уксусная кислота | AQ.SOL | CH3COOH | 10 | 120 |  |  | 2 |  |  |  |  | 1
Уксусная кислота | GLACIAL | CH3COOH | 100 | 60 | 3 | 2 | 2 | 3 |  |  |  | 1
Уксусная кислота | GLACIAL | CH3COOH | 100 | 120 |  |  | 3 |  |  |  |  | 1
Уксусная кислота | AQ.SOL | CH3COOH | 60 | 120 |  |  | 2 |  |  |  |  | 1
Уксусная кислота | GLACIAL | CH3COOH | 100 | 100 |  | 3 | 3 |  |  |  |  | 1
Уксусная кислота | AQ.SOL | CH3COOH | 80 | 40 |  | 2 | 2 |  | 3 | 3 | 2 | 1
Уксусная кислота | AQ.SOL | CH3COOH | 80 | 20 | 3 | 1 | 1 | 2 | 3 | 3 | 2 | 1
Уксусная кислота | AQ.SOL | CH3COOH | 10 | 20 | 2 | 1 | 1 | 2 | 2 | 2 | 2 | 1
Уксусная кислота | AQ.SOL | CH3COOH | 30 | 120 |  |  | 2 |  |  |  |  | 1
Уксусная кислота | AQ.SOL | CH3COOH | 60 | 20 | 2 | 1 | 1 | 2 | 3 | 3 | 2 | 1
Уксусная кислота | AQ.SOL | CH3COOH | 80 | 120
Уксусная кислота | AQ.SOL | CH3COOH | 80 | 100 |  |  |  |  | 3 | 3 | 3 | 1
Уксусная кислота | AQ.SOL | CH3COOH | 80 | 80 |  | 3 | 3 |  | 3 | 3 | 3 | 1
Уксусная кислота | AQ.SOL | CH3COOH | 80 | 60 |  | 3 | 2 |  | 3 | 3 | 3 | 1
Уксусная кислота | AQ.SOL | CH3COOH | 30 | 100 |  | 1 | 2 |  |  |  | 3 | 1
Уксуснокислая медь |  | Cu(COOCH3)2 | SAT | 100 |  |  | 1 |  |  |  |  | 1
Уксуснокислая медь |  | Cu(COOCH3)2 | SAT | 40 |  |  | 1 |  |  |  | 1 | 1
Уксуснокислая медь |  | Cu(COOCH3)2 | SAT | 120 |  |  | 1 |  |  |  |  | 1
Уксуснокислая медь |  | Cu(COOCH3)2 | SAT | 80 |  |  | 1 |  |  |  |  | 1
Уксуснокислая медь |  | Cu(COOCH3)2 | SAT | 20 | 1 | 1 | 1 | 1 | 1 | 1 | 1 | 1
Уксуснокислая медь |  | Cu(COOCH3)2 | SAT | 60 |  |  | 1 |  |  |  |  | 1
Уксуснокислый алюминий | AQ.SOL | (CH3COO)3Al | SAT | 20 | 1 | 1 | 1 | 1 | 1 | 1 | 1 | 1
Уксуснокислый алюминий | AQ.SOL | (CH3COO)3Al | SAT | 40 | 2 | 1 | 1 | 1 | 1 | 1 | 1 | 1
Уксуснокислый алюминий | AQ.SOL | (CH3COO)3Al | SAT | 60 |  |  | 1 | 1 | 1 | 1 | 1 | 1
Уксуснокислый алюминий | AQ.SOL | (CH3COO)3Al | SAT | 80 |  |  | 1 | 1 |  | 1 | 1 | 1
Уксуснокислый алюминий | AQ.SOL | (CH3COO)3Al | SAT | 100 |  |  | 1 |  |  |  | 1 | 1
Уксуснокислый алюминий | AQ.SOL | (CH3COO)3Al | SAT | 120 |  |  | 1 |  |  |  |  | 1
Уксуснокислый калий | AQ.SOL | CH3COOK | SAT | 80 |  |  | 1 |  |  |  |  | 1
Уксуснокислый калий | AQ.SOL | CH3COOK | SAT | 100 |  |  | 1 |  |  |  |  | 1
Уксуснокислый калий | AQ.SOL | CH3COOK | SAT | 60 |  |  | 1 |  |  |  |  | 1
Уксуснокислый калий | AQ.SOL | CH3COOK | SAT | 40 |  |  | 1 |  |  |  |  | 1
Уксуснокислый калий | AQ.SOL | CH3COOK | SAT | 20 | 1 | 1 | 1 | 1 | 1 | 1 | 1 | 1
Уксуснокислый калий | AQ.SOL | CH3COOK | SAT | 120 |  |  | 1 |  |  |  |  | 1
Уксуснокислый натрий | AQ.SOL | CH3COONa | SAT | 20 | 1 | 1 | 1 | 1 | 2 | 1 | 3 | 1
Уксуснокислый натрий | AQ.SOL | CH3COONa | SAT | 40 | 1 | 1 | 1 | 1 |  | 1 |  | 1
Уксуснокислый натрий | AQ.SOL | CH3COONa | SAT | 60 | 1 | 1 | 1 | 1 |  | 1 |  | 1
Уксуснокислый натрий | AQ.SOL | CH3COONa | SAT | 80 |  | 1 | 1 | 1 |  | 1 |  | 1
Уксуснокислый натрий | AQ.SOL | CH3COONa | SAT | 100 |  | 1 | 1 |  |  |  |  | 1
Уксуснокислый натрий | AQ.SOL | CH3COONa | SAT | 120 | [7 empty] | 1
Уксусноэтиловый эфир | TECH.P | CH3COOCH2CH3 | 100 | 120
Уксусноэтиловый эфир | TECH.P | CH3COOCH2CH3 | 100 | 40 | 3 | 3 | 3 |  |  | 2 | 3 | 1
Уксусноэтиловый эфир | TECH.P | CH3COOCH2CH3 | 100 | 100 | [7 empty] | 1
Уксусноэтиловый эфир | TECH.P | CH3COOCH2CH3 | 100 | 60 |  | 3 | 3 |  |  |  | 3 | 1
Уксусноэтиловый эфир | TECH.P | CH3COOCH2CH3 | 100 | 20 | 3 | 2 | 2 | 3 | 3 | 2 | 3 | 1
Уксусноэтиловый эфир | TECH.P | CH3COOCH2CH3 | 100 | 80 |  |  | 3 |  |  |  |  | 1
Уксусный альдегид ацетальдегид | AQ.SOL | CH3CHO | 40 | 80 |  | 3 |  |  | 3 | 1 | 3 | 1
Уксусный альдегид ацетальдегид | AQ.SOL | CH3CHO | 40 | 60 | 3 | 2 |  |  | 3 | 1 | 2 | 1
Уксусный альдегид ацетальдегид | AQ.SOL | CH3CHO | 40 | 100 | [7 empty] | 1
Уксусный альдегид ацетальдегид | AQ.SOL | CH3CHO | 40 | 120 | [7 empty] | 1
Уксусный альдегид ацетальдегид | AQ.SOL | CH3CHO | 40 | 20 | 2 | 1 | 3 | 3 | 3 | 1 | 1 | 1
Уксусный альдегид ацетальдегид | TECH.P | CH3CHO | 100 | 20 | 3 | 1 | 3 | 3 | 3 | 1 | 2 | 1
Уксусный альдегид ацетальдегид | AQ.SOL | CH3CHO | 40 | 40 | 3 | 1 |  |  | 3 | 1 | 1 | 1
Уксусный альдегид ацетальдегид | TECH.P. | CH3CHO | 100 | 120 | [7 empty] | 1
Уксусный альдегид ацетальдегид | TECH.P. | CH3CHO | 100 | 100 |  |  |  | 3 |  |  |  | 1
Уксусный альдегид ацетальдегид | TECH.P. | CH3CHO | 100 | 80 |  |  |  | 3 |  |  |  | 1
Уксусный альдегид ацетальдегид | TECH.P. | CH3CHO | 100 | 60 | 3 | 2 |  | 3 |  | 3 | 3 | 1
Уксусный альдегид ацетальдегид | TECH.P | CH3CHO | 100 | 40 | 3 | 1 |  | 3 |  | 2 | 3 | 1
Фенилгидразин | TECH.P | C6H5NHNH2 | 100 | 20 | 3 | 2 | 1 |  | 3 | 3 | 1 | 1
Фенилгидразин | TECH.P | C6H5NHNH2 | 100 | 60 | 3 | 2 | 1 |  |  |  | 2 | 1
Фенилгидразин | TECH.P | C6H5NHNH2 | 100 | 80
Фенилгидразин | TECH.P | C6H5NHNH2 | 100 | 100
Фенилгидразин | TECH.P | C6H5NHNH2 | 100 | 120
Фенилгидразин | TECH.P | C6H5NHNH2 | 100 | 40 | 3 | 2 | 1 |  | 3 |  | 1 | 1
Фенилгидразин гидрохлорид | AQ.SOL | C6H5NHNH2HCl | SAT | 80
Фенилгидразин гидрохлорид | AQ.SOL | C6H5NHNH2HCl | SAT | 100
Фенилгидразин гидрохлорид | AQ.SOL | C6H5NHNH2HCl | SAT | 60 |  | 3 | 1 |  |  | 2 | 2
Фенилгидразин гидрохлорид | AQ.SOL | C6H5NHNH2HCl | SAT | 40 | 3 | 2 | 1 |  | 3 | 1 | 2
Фенилгидразин гидрохлорид | AQ.SOL | C6H5NHNH2HCl | SAT | 20 | 3 | 1 | 1 |  | 2 | 1 | 1
Фенилгидразин гидрохлорид | AQ.SOL | C6H5NHNH2HCl | SAT | 120
Фенол | AQ.SOL | C6H5OH | 1 | 100 |  |  | 1
Фенол | AQ.SOL | C6H5OH | 90 | 20 | 3 | 1 | 1 | 3 | 3 | 2 | 1 | 1
Фенол | AQ.SOL | C6H5OH | 90 | 40 | 3 | 1 | 1 |  |  |  | 2 | 1
Фенол | AQ.SOL | C6H5OH | 90 | 60 |  | 2 | 2 |  |  |  |  | 1
Фенол | AQ.SOL | C6H5OH | 90 | 80 |  | 3 | 2
Фенол | AQ.SOL | C6H5OH | 90 | 100
Фенол | AQ.SOL | C6H5OH | 90 | 120
Фенол | AQ.SOL | C6H5OH | 1 | 20 | 1 | 1 | 1 | 1 | 3 | 2 | 1 | 1
Фенол | AQ.SOL | C6H5OH | 1 | 40 | 2 | 1 | 1 |  |  |  | 1 | 1
Фенол | AQ.SOL | C6H5OH | 1 | 120
Фенол | AQ.SOL | C6H5OH | 1 | 80 |  | 3 | 1 |  |  |  | 1 | 1
Фенол | AQ.SOL | C6H5OH | 1 | 60 | 2 | 2 | 1 |  |  |  | 1 | 1
Формальдегид | AQ.SOL | CH2O | 37 | 20 | 3 | 1 | 1 | 3 | 3 | 1 | 1 | 1
Формальдегид | AQ.SOL | CH2O | 37 | 40 |  | 1 | 1 |  | 3 | 1 | 1 | 1
Формальдегид | AQ.SOL | CH2O | 37 | 60 |  | 1 | 1 |  |  | 1 | 1 | 1
Формальдегид | AQ.SOL | CH2O | 37 | 80 |  |  | 1 |  |  |  |  | 1
Формальдегид | AQ.SOL | CH2O | 37 | 100 | [6 empty] | 3 | 1
Формальдегид | AQ.SOL | CH2O | 37 | 120 | [7 empty] | 1
Формамид | TECH.P | HCONH2 | 100 | 20 | 3 | 1 |  |  | 3 | 1 | 2
Формамид | TECH.P | HCONH2 | 100 | 120
Формамид | TECH.P | HCONH2 | 100 | 100
Формамид | TECH.P | HCONH2 | 100 | 80
Формамид | TECH.P | HCONH2 | 100 | 40 |  | 1
Формамид | TECH.P | HCONH2 | 100 | 60 |  | 1
Фосген | TECH.P | COCl2 | 100 | 100
Фосген | TECH.P | COCl2 | 100 | 40 | 3 | 3 |  | 1 | 1 | 1
Фосген | TECH.P | COCl2 | 100 | 60 |  |  |  | 3
Фосген | TECH.P | COCl2 | 100 | 80 |  |  |  | 3
Фосген | TECH.P | COCl2 | 100 | 120
Фосген | TECH.P | COCl2 | 100 | 120
Фосфат аммония |  |  | ALL | 20 | 1 | 1 | 1 | 1 | 1 | 1 | 1 | 1
Фосфат аммония |  |  | ALL | 100 |  |  | 1 | 2 |  |  |  | 1
Фосфат аммония |  |  | ALL | 80 |  | 1 | 1 | 2 |  | 1 | 1 | 1
Фосфат аммония |  |  | ALL | 40 | 1 | 1 | 1 | 2 | 1 | 1 | 1 | 1
Фосфат аммония |  |  | ALL | 120 |  |  | 1 |  |  |  |  | 1
Фосфат аммония |  |  | ALL | 60 | 1 | 1 | 1 | 2 | 2 | 1 | 1 | 1
Фосфорный пентаоксид | TECH.P | P2O5 | 100 | 40 | 2 | 1 | 1 |  | 3 | 1 | 1
Фосфорный пентаоксид | TECH.P | P2O5 | 100 | 60 | 2 | 1 | 1 |  |  | 1 | 1
Фосфорный пентаоксид | TECH.P | P2O5 | 100 | 80 |  |  | 1
Фосфорный пентаоксид | TECH.P | P2O5 | 100 | 100 |  |  | 1
Фосфорный пентаоксид | TECH.P | P2O5 | 100 | 120
Фосфорный пентаоксид | TECH.P | P2O5 | 100 | 20 | 1 | 1 | 1 | 1 | 2 | 1 | 1
Фосфорный пента-трихлорид | TECH.P | PCl5-PCl3 | 100 | 100 |  |  | 2 |  |  |  |  | 1
Фосфорный пента-трихлорид | TECH.P | PCl5-PCl3 | 100 | 120
Фосфорный пента-трихлорид | TECH.P | PCl5-PCl3 | 100 | 20 | 3 | 1 | 1 | 3 | 3 | 1 | 1 | 1
Фосфорный пента-трихлорид | TECH.P | PCl5-PCl3 | 100 | 80 |  |  | 2 |  |  |  |  | 1
Фосфорный пента-трихлорид | TECH.P | PCl5-PCl3 | 100 | 40 | 3 | 2 | 1 | 3 |  |  |  | 1
Фосфорный пента-трихлорид | TECH.P | PCl5-PCl3 | 100 | 60 |  | 2 | 1 |  |  |  |  | 1
Фотоэмульсии |  |  | COMM | 20 | 1 | 1 | 1 | 1 | 2 | 1 | 1 | 1
Фотоэмульсии |  |  | COMM | 40 | 1 | 1 | 1 | 1 |  | 1 | 1 | 1
Фотоэмульсии |  |  | COMM | 60 | 1 |  | 1 | 1 |  |  |  | 1
Фотоэмульсии |  |  | COMM | 80
Фотоэмульсии |  |  | COMM | 100
Фотоэмульсии |  |  | COMM | 120
Фреон 11 | TECH.P | CCl3F | 100 | 20 | 1 |  | 1 |  | 2 | 3 | 2 | 1
Фреон 113 | TECH.P | CClF2-CCl2F | 100 | 40 | 1 |  | 1 |  |  |  |  | 1
Фреон 113 | TECH.P | CClF2-CCl2F | 100 | 60 |  |  | 1 |  |  |  |  | 1
Фреон 113 | TECH.P | CClF2-CCl2F | 100 | 120 |  |  | 1 |  |  |  |  | 1
Фреон 113 | TECH.P | CClF2-CCl2F | 100 | 100 |  |  | 1 |  |  |  |  | 1
Фреон 113 | TECH.P | CClF2-CCl2F | 100 | 80 |  |  | 1 |  |  |  |  | 1
Фреон 113 | TECH.P | CClF2-CCl2F | 100 | 20 | 1 |  | 1 |  | 2 | 3 | 2 | 1
Фреон 114 | TECH.P | CClF2-CClF2 | 100 | 120 |  |  | 1 |  |  |  |  | 1
Фреон 114 | TECH.P | CClF2-CClF2 | 100 | 100 |  |  | 1 |  |  |  |  | 1
Фреон 114 | TECH.P | CClF2-CClF2 | 100 | 80 |  |  | 1 |  |  |  |  | 1
Фреон 114 | TECH.P | CClF2-CClF2 | 100 | 60 |  |  | 1 |  |  |  |  | 1
Фреон 114 | TECH.P | CClF2-CClF2 | 100 | 20 |  |  | 1 |  | 2 | 2 | 2 | 1
Фреон 114 | TECH.P | CClF2-CClF2 | 100 | 40 |  |  | 1 |  |  |  | 2 | 1
Фреон 12 | TECH.P | CCl3F | 100 | 40 | 1 |  | 1 |  |  |  |  | 1
Фреон 13 | TECH.P | CCl3F | 100 | 60 | 1 |  | 1 |  |  |  |  | 1
Фреон 14 | TECH.P | CCl3F | 100 | 80 |  |  | 1 |  |  |  |  | 1
Фреон 15 | TECH.P | CCl3F | 100 | 100 |  |  | 1 |  |  |  |  | 1
Фреон 16 | TECH.P | CCl3F | 100 | 120 |  |  | 1 |  |  |  |  | 1
Фреон 21 | TECH.P | CHCl2F | 100 | 120 |  |  | 1 |  |  |  |  | 1
Фреон 21 | TECH.P | CHCl2F | 100 | 20 |  |  | 1 |  | 3 | 3 | 3 | 1
Фреон 21 | TECH.P | CHCl2F | 100 | 100 |  |  | 1 |  |  |  |  | 1
Фреон 21 | TECH.P | CHCl2F | 100 | 40 |  |  | 1 |  |  |  |  | 1
Фреон 21 | TECH.P | CHCl2F | 100 | 80 |  |  | 1 |  |  |  |  | 1
Фреон 21 | TECH.P | CHCl2F | 100 | 60 |  |  | 1 |  |  |  |  | 1
Фреон 22 | TECH.P | CHClF2 | 100 | 100 |  |  | 1 |  |  |  |  | 1
Фреон 22 | TECH.P | CHClF2 | 100 | 20 |  |  | 1 |  | 3 | 2 | 3 | 1
Фреон 22 | TECH.P | CHClF2 | 100 | 40 |  |  | 1 |  |  |  |  | 1
Фреон 22 | TECH.P | CHClF2 | 100 | 80 |  |  | 1 |  |  |  |  | 1
Фреон 22 | TECH.P | CHClF2 | 100 | 120 |  |  | 1 |  |  |  |  | 1
Фреон 22 | TECH.P | CHClF2 | 100 | 60 |  |  | 1 |  |  |  |  | 1
Фриген 12 (Фреон 12) | TECH.P | CCl2F2 | 100 | 120 |  |  | 1 |  |  |  |  | 1
Фриген 12 (Фреон 12) | TECH.P | CCl2F2 | 100 | 20 | 1 | 3 | 1 |  | 2 | 2 | 2 | 1
Фриген 12 (Фреон 12) | TECH.P | CCl2F2 | 100 | 100 |  |  | 1 |  |  |  |  | 1
Фриген 12 (Фреон 12) | TECH.P | CCl2F2 | 100 | 80 |  |  | 1 |  |  |  |  | 1
Фриген 12 (Фреон 12) | TECH.P | CCl2F2 | 100 | 60 | 1 |  | 1 |  |  |  |  | 1
Фриген 12 (Фреон 12) | TECH.P | CCl2F2 | 100 | 40 | 1 |  | 1 |  |  |  |  | 1
Фруктовая мякоть и сок |  |  | COMM | 40 | 1 | 1 | 1 |  | 1 | 1 | 1 | 1
Фруктовая мякоть и сок |  |  | COMM | 20 | 1 | 1 | 1 | 1 | 1 | 1 | 1 | 1
Фруктовая мякоть и сок |  |  | COMM | 80 |  |  | 1 |  |  |  |  | 1
Фруктовая мякоть и сок |  |  | COMM | 100 |  |  | 1 |  |  |  |  | 1
Фруктовая мякоть и сок |  |  | COMM | 120
Фруктовая мякоть и сок |  |  | COMM | 60 | 1 | 1 | 1 |  | 1 | 1 | 1 | 1
Фталевая кислота | TECH.P | C6H4(COOH)2 | 100 | 120 | [7 empty] | 1
Фталевая кислота | AQ.SOL | C6H4(COOH)2 | 50 | 120
Фталевая кислота | AQ.SOL | C6H4(COOH)2 | 50 | 100 |  |  | 1 |  |  |  |  | 1
Фталевая кислота | AQ.SOL | C6H4(COOH)2 | 50 | 80 |  |  | 1 |  |  |  |  | 1
Фталевая кислота | AQ.SOL | C6H4(COOH)2 | 50 | 60 | 3 | 1 | 1 |  |  | 2 |  | 1
Фталевая кислота | AQ.SOL | C6H4(COOH)2 | 50 | 20 | 1 | 1 | 1 |  | 3 | 1 | 1 | 1
Фталевая кислота | TECH.P | C6H4(COOH)2 | 100 | 100 |  |  | 2 |  |  |  |  | 1
Фталевая кислота | TECH.P | C6H4(COOH)2 | 100 | 80 |  |  | 1 |  |  |  |  | 1
Фталевая кислота | TECH.P | C6H4(COOH)2 | 100 | 60 |  |  | 1 |  |  |  |  | 1
Фталевая кислота | TECH.P | C6H4(COOH)2 | 100 | 40 |  |  | 1 |  |  |  |  | 1
Фталевая кислота | TECH.P | C6H4(COOH)2 | 100 | 20 | 3 | 3 | 1 | 3 | 1 | 1 | 1 | 1
Фталевая кислота | AQ.SOL | C6H4(COOH)2 | 50 | 40 | 2 | 1 | 1 |  |  | 1 |  | 1
Фтор |  | F2 | 100 | 100
Фтор |  | F2 | 100 | 80
Фтор |  | F2 | 100 | 60
Фтор |  | F2 | 100 | 40
Фтор |  | F2 | 100 | 20 | 3 | 3 | 2 | 3 | 3 | 3 | 2 | 1
Фтор |  | F2 | 100 | 120
Фтористый алюминий | AQ.SOL | Na3AlF6 | SAT | 120 |  |  | 1 |  |  |  |  | 1
Фтористый алюминий | AQ.SOL | Na3AlF6 | SAT | 100 |  |  | 1 |  |  |  |  | 1
Фтористый алюминий | AQ.SOL | Na3AlF6 | SAT | 80 |  |  | 1 |  |  |  |  | 1
Фтористый алюминий | AQ.SOL | Na3AlF6 | SAT | 40 | 2 |  | 1 |  |  |  |  | 1
Фтористый алюминий | AQ.SOL | Na3AlF6 | SAT | 60 | 2 |  | 1 |  |  |  |  | 1
Фтористый алюминий | AQ.SOL | Na3AlF6 | SAT | 20 | 2 | 1 | 1 |  |  |  |  | 1
Фтористый калий | AQ.SOL | KF | SAT | 40 |  | 1 | 1 |  | 1 | 1 | 1 | 1
Фтористый калий | AQ.SOL | KF | SAT | 100 |  |  | 1 |  |  |  | 1 | 1
Фтористый калий | AQ.SOL | KF | SAT | 80 |  |  | 1 |  | 2 | 1 | 1 | 1
Фтористый калий | AQ.SOL | KF | SAT | 60 |  | 1 | 1 |  | 1 | 1 | 1 | 1
Фтористый калий | AQ.SOL | KF | SAT | 120 |  |  | 1 |  |  |  |  | 1
Фтористый калий | AQ.SOL | KF | SAT | 20 | 1 | 1 | 1 | 1 | 1 | 1 | 1 | 1
Фторкремниевая кислота | AQ.SOL | H2SiF6 | 32 | 120
Фторкремниевая кислота | AQ.SOL | H2SiF6 | 32 | 100 |  |  | 1 | 1 |  |  |  | 1
Фторкремниевая кислота | AQ.SOL | H2SiF6 | 32 | 80 |  | 2 | 1 | 1 |  |  |  | 1
Фторкремниевая кислота | AQ.SOL | H2SiF6 | 32 | 60 | 2 | 1 | 1 | 1 | 3 | 3 | 1 | 1
Фторкремниевая кислота | AQ.SOL | H2SiF6 | 32 | 40 | 2 | 1 | 1 | 1 | 3 | 2 | 1 | 1
Фторкремниевая кислота | AQ.SOL | H2SiF6 | 32 | 20 | 2 | 1 | 1 | 1 | 2 | 2 | 1 | 1
Фурфуриловый спирт | TECH.P | C5H6O2 | 100 | 120
Фурфуриловый спирт | TECH.P | C5H6O2 | 100 | 100
Фурфуриловый спирт | TECH.P | C5H6O2 | 100 | 80 |  |  | 3
Фурфуриловый спирт | TECH.P | C5H6O2 | 100 | 60 |  | 2 | 2
Фурфуриловый спирт | TECH.P | C5H6O2 | 100 | 20 | 3 | 1 | 1 | 3 | 3 | 2 | 3 | 1
Фурфуриловый спирт | TECH.P | C5H6O2 | 100 | 40 |  | 2 | 1 |  |  |  |  | 1
Фурфурол | TECH.P |  | 100 | 60 |  |  | 2 |  |  | 1 | 3 | 1
Фурфурол | TECH.P |  | 100 | 120
Фурфурол | TECH.P |  | 100 | 80 |  |  | 3 |  |  | 2 |  | 1
Фурфурол | TECH.P |  | 100 | 40 |  | 3 | 2 |  |  | 1 | 2 | 1
Фурфурол | TECH.P |  | 100 | 20 |  | 3 | 1 |  | 3 | 1 | 2 | 1
Фурфурол | TECH.P |  | 100 | 100 | [5 empty] | 3 |  | 1
Хлопковое масло |  |  | COMM | 40 |  | 1 | 1 |  |  |  | 1 | 1
Хлопковое масло |  |  | COMM | 60 |  | 1 | 1 |  |  |  | 1 | 1
Хлопковое масло |  |  | COMM | 80 |  |  | 1 |  |  |  |  | 1
Хлопковое масло |  |  | COMM | 100 | [7 empty] | 1
Хлопковое масло |  |  | COMM | 120
Хлопковое масло |  |  | COMM | 20 | 2 | 1 | 1 | 2 | 1 | 3 | 1 | 1
Хлор | GAS | Cl2 | 100 | 100 | [7 empty] | 1
Хлор | GAS | Cl2 | 10 | 60 | 2 |  | 1
Хлор | GAS | Cl2 | 10 | 40 | 2 | 3 | 1 | 2 |  |  | 1
Хлор | GAS | Cl2 | 10 | 20 | 1 | 3 | 1 | 1 | 3 |  | 1
Хлор | GAS | Cl2 | 100 | 120
Хлор | GAS | Cl2 | 10 | 100
Хлор | GAS | Cl2 | 100 | 20 | 2 | 3 | 1 | 2 | 3 | 3 | 1 | 1
Хлор | GAS | Cl2 | 100 | 40 | 3 |  | 1 |  |  |  |  | 1
Хлор | GAS | Cl2 | 10 | 80
Хлор | GAS | Cl2 | 100 | 80 | [7 empty] | 1
Хлор | GAS | Cl2 | 10 | 120
Хлор | GAS | Cl2 | 100 | 60 | 3 |  | 1 |  |  |  |  | 1
Хлорамин | AQ.SOL | C6H5SO2NNaCl | DIL | 60
Хлорамин | AQ.SOL | C6H5SO2NNaCl | DIL | 20 | 1 | 1 | 1 | 1 |  | 1 | 1
Хлорамин | AQ.SOL | C6H5SO2NNaCl | DIL | 80
Хлорамин | AQ.SOL | C6H5SO2NNaCl | DIL | 100
Хлорамин | AQ.SOL | C6H5SO2NNaCl | DIL | 120
Хлорамин | AQ.SOL | C6H5SO2NNaCl | DIL | 40
Хлорат калия | AQ.SOL | KClO3 | SAT | 20 | 1 | 1 | 2 | 1 | 3 | 1 | 1 | 1
Хлорат калия | AQ.SOL | KClO3 | SAT | 100 |  |  | 2 |  |  |  |  | 1
Хлорат калия | AQ.SOL | KClO3 | SAT | 80 |  | 2 | 2 | 1 |  | 1 | 1 | 1
Хлорат калия | AQ.SOL | KClO3 | SAT | 40 | 1 | 1 | 2 | 1 |  | 1 | 1 | 1
Хлорат калия | AQ.SOL | KClO3 | SAT | 120 |  |  | 2 |  |  |  |  | 1
Хлорат калия | AQ.SOL | KClO3 | SAT | 60 | 2 | 1 | 2 | 1 |  | 1 | 1 | 1
Хлорбензол | TECH.P | C6H5Cl | 100 | 100 |  |  | 3 |  |  |  |  | 1
Хлорбензол | TECH.P | C6H5Cl | 100 | 120
Хлорбензол | TECH.P | C6H5Cl | 100 | 80 |  |  | 3 |  |  |  |  | 1
Хлорбензол | TECH.P | C6H5Cl | 100 | 60 |  |  | 2 |  |  |  |  | 1
Хлорбензол | TECH.P | C6H5Cl | 100 | 20 | 3 | 2 | 1 | 3 | 3 | 3 | 1 | 1
Хлорбензол | TECH.P | C6H5Cl | 100 | 40 |  | 3 | 1 |  |  |  |  | 1
Хлордифенил | TECH.P | C6H5C6H4Cl | 100 | 40
Хлордифенил | TECH.P | C6H5C6H4Cl | 100 | 120
Хлордифенил | TECH.P | C6H5C6H4Cl | 100 | 100
Хлордифенил | TECH.P | C6H5C6H4Cl | 100 | 80
Хлордифенил | TECH.P | C6H5C6H4Cl | 100 | 60
Хлордифенил | TECH.P | C6H5C6H4Cl | 100 | 20 | 3 |  |  |  | 3 | 3 | 1
Хлорид аммония | AQ.SOL | NH4Cl | SAT | 40 | 1 | 1 | 1 | 1 | 1 | 1 | 1 | 1
Хлорид аммония | AQ.SOL | NH4Cl | SAT | 60 | 2 | 1 | 1 | 1 | 1 | 1 | 1 | 1
Хлорид аммония | AQ.SOL | NH4Cl | SAT | 80 |  | 2 | 1 | 2 | 2 | 1 | 1 | 1
Хлорид аммония | AQ.SOL | NH4Cl | SAT | 100 |  | 2 | 1 |  |  | 2 | 1 | 1
Хлорид аммония | AQ.SOL | NH4Cl | SAT | 20 | 1 | 1 | 1 | 1 | 1 | 1 | 1 | 1
Хлорид аммония | AQ.SOL | NH4Cl | SAT | 120 |  |  | 1 |  |  |  |  | 1
Хлорид железа | AQ.SOL | FeCl3 | 10 | 100 | [7 empty] | 1
Хлорид железа | AQ.SOL | FeCl3 | SAT | 40 | 1 | 1 | 1 | 1 | 1 | 1 | 1 | 1
Хлорид железа | AQ.SOL | FeCl3 | SAT | 60 | 2 | 1 | 1 | 1 |  | 1 | 1 | 1
Хлорид железа | AQ.SOL | FeCl3 | SAT | 80 |  | 1 | 1 | 1 |  | 1 |  | 1
Хлорид железа | AQ.SOL | FeCl3 | SAT | 100 |  | 1 | 1 | 1 |  | 1 |  | 1
Хлорид железа | AQ.SOL | FeCl3 | SAT | 120 | [7 empty] | 1
Хлорид железа | AQ.SOL | FeCl3 | 10 | 80 | [7 empty] | 1
Хлорид железа | AQ.SOL | FeCl3 | 10 | 20 | 1 | 1 | 1 | 1 | 1 | 1 | 1 | 1
Хлорид железа | AQ.SOL | FeCl3 | SAT | 20 | 1 | 1 | 1 | 1 | 1 | 1 | 1 | 1
Хлорид железа | AQ.SOL | FeCl3 | 10 | 40 | 1 | 1 | 1 |  | 1 | 1 | 1 | 1
Хлорид железа | AQ.SOL | FeCl3 | 10 | 60 | 2 | 1 | 1 |  |  | 1 | 1 | 1
Хлорид железа | AQ.SOL | FeCl3 | 10 | 120 | [7 empty] | 1
Хлорид калия | AQ.SOL | KCl | SAT | 80 |  | 1 | 1 | 1 |  | 1 | 1 | 1
Хлорид калия | AQ.SOL | KCl | SAT | 20 | 1 | 1 | 1 | 1 | 1 | 1 | 1 | 1
Хлорид калия | AQ.SOL | KCl | SAT | 60 | 1 | 1 | 1 | 1 | 1 | 1 | 1 | 1
Хлорид калия | AQ.SOL | KCl | SAT | 100 |  | 2 | 1 |  |  | 1 | 1 | 1
Хлорид калия | AQ.SOL | KCl | SAT | 120 |  |  | 1 |  |  |  |  | 1
Хлорид калия | AQ.SOL | KCl | SAT | 40 | 1 | 1 | 1 | 1 | 1 | 1 | 1 | 1
Хлорид кальция | AQ.SOL | CaCl2 | ALL | 120 |  |  | 1 |  |  |  |  | 1
Хлорид кальция | AQ.SOL | CaCl2 | ALL | 20 | 1 | 1 | 1 | 1 | 1 | 1 | 1 | 1
Хлорид кальция | AQ.SOL | CaCl2 | ALL | 40 | 1 | 1 | 1 | 1 | 1 | 1 | 1 | 1
Хлорид кальция | AQ.SOL | CaCl2 | ALL | 60 | 2 | 1 | 1 | 1 | 1 | 1 | 1 | 1
Хлорид кальция | AQ.SOL | CaCl2 | ALL | 80 |  | 1 | 1 | 1 | 2 | 1 | 1 | 1
Хлорид кальция | AQ.SOL | CaCl2 | ALL | 100 |  | 2 | 1 | 2 |  | 2 | 1 | 1
Хлорид меди | AQ.SOL | CuF2 | ALL | 40 | 1 | 1 | 1 | 1 |  |  |  | 1
Хлорид меди | AQ.SOL | CuF2 | ALL | 60 | 2 | 2 | 1 | 2 |  |  |  | 1
Хлорид меди | AQ.SOL | CuF2 | ALL | 80 |  |  | 1 |  |  |  |  | 1
Хлорид меди | AQ.SOL | CuCl2 | SAT | 120 |  |  | 1 |  |  |  |  | 1
Хлорид меди | AQ.SOL | CuF2 | ALL | 100 |  |  | 1 |  |  |  |  | 1
Хлорид меди | AQ.SOL | CuF2 | ALL | 20 | 1 | 1 | 1 | 1 |  | 1 | 1 | 1
Хлорид меди | AQ.SOL | CuF2 | ALL | 120 |  |  | 2
Хлорид меди | AQ.SOL | CuCl2 | SAT | 100 |  |  | 1 | 1 | 2 | 2 | 1 | 1
Хлорид меди | AQ.SOL | CuCl2 | SAT | 80 |  |  | 1 | 1 | 1 | 1 | 1 | 1
Хлорид меди | AQ.SOL | CuCl2 | SAT | 20 | 1 | 1 | 1 | 1 | 1 | 1 | 1 | 1
Хлорид меди | AQ.SOL | CuCl2 | SAT | 60 | 1 | 1 | 1 | 1 | 1 | 1 | 1 | 1
Хлорид меди | AQ.SOL | CuCl2 | SAT | 40 | 1 | 1 | 1 | 1 | 1 | 1 | 1 | 1
Хлорид цинка | AQ.SOL | ZnCl2 | SAT | 100 |  | 2 | 1 |  |  | 2 | 1 | 1
Хлорид цинка | AQ.SOL | ZnCl2 | DIL | 60 | 1 | 1 | 1 |  |  |  |  | 1
Хлорид цинка | AQ.SOL | ZnCl2 | DIL | 40 | 1 | 1 | 1 |  |  |  |  | 1
Хлорид цинка | AQ.SOL | ZnCl2 | DIL | 20 | 1 | 1 | 1 | 1 | 1 | 1 | 1 | 1
Хлорид цинка | AQ.SOL | ZnCl2 | SAT | 80 |  | 1 | 1 | 1 |  | 1 | 1 | 1
Хлорид цинка | AQ.SOL | ZnCl2 | DIL | 80 |  |  | 1 |  |  |  |  | 1
Хлорид цинка | AQ.SOL | ZnCl2 | DIL | 100 |  |  | 1 |  |  |  |  | 1
Хлорид цинка | AQ.SOL | ZnCl2 | DIL | 120 | [7 empty] | 1
Хлорид цинка | AQ.SOL | ZnCl2 | SAT | 40 | 1 | 1 | 1 | 1 | 2 | 1 | 1 | 1
Хлорид цинка | AQ.SOL | ZnCl2 | SAT | 20 | 1 | 1 | 1 | 1 | 1 | 1 | 1 | 1
Хлорид цинка | AQ.SOL | ZnCl2 | SAT | 120 |  |  | 1 |  |  |  |  | 1
Хлорид цинка | AQ.SOL | ZnCl2 | SAT | 60 | 1 | 1 | 1 | 1 | 3 | 1 | 1 | 1
Хлорид этила | TECH.P | CH3CH2Cl | 100 | 60 |  |  | 1 |  |  |  |  | 1
Хлорид этила | TECH.P | CH3CH2Cl | 100 | 120 | [7 empty] | 1
Хлорид этила | TECH.P | CH3CH2Cl | 100 | 40 | 3 | 3 | 1 | 3 |  |  | 1 | 1
Хлорид этила | TECH.P | CH3CH2Cl | 100 | 20 | 3 | 3 | 1 | 3 | 2 | 1 | 1 | 1
Хлорид этила | TECH.P | CH3CH2Cl | 100 | 80 |  |  | 1 |  |  |  |  | 1
Хлорид этила | TECH.P | CH3CH2Cl | 100 | 100 |  |  | 2 |  |  |  |  | 1
Хлоридыфосфора |  |  | COMM | 20 | 1 |  | 1 | 1
Хлоридыфосфора |  |  | COMM | 40 | 1 |  | 1 | 1
Хлоридыфосфора |  |  | COMM | 60 | 1 |  | 1 | 1
Хлоридыфосфора |  |  | COMM | 80
Хлоридыфосфора |  |  | COMM | 120
Хлоридыфосфора |  |  | COMM | 100
Хлористое железо | AQ.SOL | FeCl2 | SAT | 20 | 1 | 1 | 1 | 1 | 1 | 1 |  | 1
Хлористое железо | TECH.P | FeCl2 | SAT | 120
Хлористое железо | TECH.P | FeCl2 | SAT | 40 | 1 |  | 1 | 1 |  |  |  | 1
Хлористое железо | TECH.P | FeCl2 | SAT | 100
Хлористое железо | TECH.P | FeCl2 | SAT | 80 | [7 empty] | 1
Хлористое железо | TECH.P | FeCl2 | SAT | 60 | 1 |  | 1 | 1 |  |  |  | 1
Хлористое олово | AQ.SOL | SnCl4 | SAT | 40 | 1 | 1 | 1 | 1 |  | 1 |  | 1
Хлористое олово | AQ.SOL | SnCl4 | SAT | 60 | 1 | 1 | 1 | 1 |  | 1 |  | 1
Хлористое олово | AQ.SOL | SnCl4 | SAT | 80 |  | 2 | 1 | 2 |  |  |  | 1
Хлористое олово | AQ.SOL | SnCl4 | SAT | 100 |  |  | 1 |  |  |  |  | 1
Хлористое олово | AQ.SOL | SnCl4 | SAT | 120 |  |  | 1 |  |  |  |  | 1
Хлористое олово | AQ.SOL | SnCl4 | SAT | 20 | 1 | 1 | 1 | 1 |  | 1 |  | 1
Хлористый амил | TECH.P | CH3(CH2)4Cl | 100 | 20 | 3 | 3 | 1 |  | 2 | 3 | 2 | 1
Хлористый амил | TECH.P | CH3(CH2)4Cl | 100 | 40 |  |  | 1 |  |  |  |  | 1
Хлористый амил | TECH.P | CH3(CH2)4Cl | 100 | 60 |  |  | 1 |  |  |  |  | 1
Хлористый амил | TECH.P | CH3(CH2)4Cl | 100 | 80 |  |  | 2 |  |  |  |  | 1
Хлористый амил | TECH.P | CH3(CH2)4Cl | 100 | 100 |  |  | 2 |  |  |  |  | 1
Хлористый амил | TECH.P | CH3(CH2)4Cl | 100 | 120 |  |  | 3 |  |  |  |  | 1
Хлористый барий | AQ.SOL | BaCl2 | ALL | 20 | 1 | 1 | 1 | 1 | 1 | 1 | 1 | 1
Хлористый барий | AQ.SOL | BaCl2 | ALL | 100 |  |  | 1 |  |  |  | 1 | 1
Хлористый барий | AQ.SOL | BaCl2 | ALL | 120 |  |  | 1 |  |  |  | 1 | 1
Хлористый барий | AQ.SOL | BaCl2 | ALL | 80 |  | 1 | 1 |  |  | 1 | 1 | 1
Хлористый барий | AQ.SOL | BaCl2 | ALL | 40 | 1 | 1 | 1 | 1 | 1 | 1 | 1 | 1
Хлористый барий | AQ.SOL | BaCl2 | ALL | 60 | 1 | 1 | 1 |  | 1 | 1 | 1 | 1
Хлористый бензин | TECH.P | C6H5CH2Cl | 100 | 20 |  | 1 | 1
Хлористый бензин | TECH.P | C6H5CH2Cl | 100 | 40 |  |  | 1
Хлористый бензин | TECH.P | C6H5CH2Cl | 100 | 120 |  |  | 1
Хлористый бензин | TECH.P | C6H5CH2Cl | 100 | 60 |  |  | 1
Хлористый бензин | TECH.P | C6H5CH2Cl | 100 | 80 |  |  | 1
Хлористый бензин | TECH.P | C6H5CH2Cl | 100 | 100 |  |  | 1
Хлористый магний | AQ.SOL | MgCl2 | SAT | 120 | [7 empty] | 1
Хлористый магний | AQ.SOL | MgCl2 | SAT | 20 | 1 | 1 | 1 | 1 | 1 | 1 | 1 | 1
Хлористый магний | AQ.SOL | MgCl2 | SAT | 80 |  | 2 | 1 | 1 |  |  | 1 | 1
Хлористый магний | AQ.SOL | MgCl2 | SAT | 40 | 1 | 1 | 1 | 1 | 1 | 1 | 1 | 1
Хлористый магний | AQ.SOL | MgCl2 | SAT | 60 | 1 | 1 | 1 | 1 | 1 | 1 | 1 | 1
Хлористый магний | AQ.SOL | MgCl2 | SAT | 100 |  |  | 1 | 1 |  |  |  | 1
Хлористый метил | TECH.P | CH3Cl | 100 | 80 |  |  | 1
Хлористый метил | TECH.P | CH3Cl | 100 | 100
Хлористый метил | TECH.P | CH3Cl | 100 | 60 |  |  | 1 |  |  |  |  | 1
Хлористый метил | TECH.P | CH3Cl | 100 | 40 |  |  | 1 | 3 |  |  |  | 1
Хлористый метил | TECH.P | CH3Cl | 100 | 20 | 3 | 3 | 1 | 3 | 3 | 2 | 3 | 1
Хлористый метил | TECH.P | CH3Cl | 100 | 120
Хлористый метилен |  | CH2Cl2 | 100 | 20 | 3 | 2 | 1 | 3 | 3 | 3 | 2 | 1
Хлористый метилен |  | CH2Cl2 | 100 | 120
Хлористый метилен |  | CH2Cl2 | 100 | 100
Хлористый метилен |  | CH2Cl2 | 100 | 80
Хлористый метилен |  | CH2Cl2 | 100 | 40 |  |  | 2 |  |  |  |  | 1
Хлористый метилен |  | CH2Cl2 | 100 | 60 |  |  | 2 |  |  |  |  | 1
Хлористый натрий | AQ.SOL | NaCl | DIL | 80 |  |  | 1 |  | 2 | 1 | 1 | 1
Хлористый натрий | AQ.SOL | NaCl | SAT | 60 | 2 | 2 | 1 | 1 | 1 |  |  | 1
Хлористый натрий | AQ.SOL | NaCl | SAT | 100 |  |  | 1 | 1 |  |  |  | 1
Хлористый натрий | AQ.SOL | NaCl | SAT | 120 | [7 empty] | 1
Хлористый натрий | AQ.SOL | NaCl | DIL | 120 | [7 empty] | 1
Хлористый натрий | AQ.SOL | NaCl | DIL | 100 |  |  | 1 |  | 3 | 2 | 1 | 1
Хлористый натрий | AQ.SOL | NaCl | DIL | 20 | 1 | 1 | 1 | 1 | 1 | 1 | 1 | 1
Хлористый натрий | AQ.SOL | NaCl | SAT | 20 | 1 | 1 | 1 | 1 | 1 | 1 | 1 | 1
Хлористый натрий | AQ.SOL | NaCl | DIL | 40 | 1 | 1 | 1 |  | 1 |  |  | 1
Хлористый натрий | AQ.SOL | NaCl | SAT | 80 |  |  | 1 | 1 |  |  |  | 1
Хлористый натрий | AQ.SOL | NaCl | DIL | 60 | 2 | 2 | 1 |  | 1 | 1 | 1 | 1
Хлористый натрий | AQ.SOL | NaCl | SAT | 40 | 1 | 1 | 1 | 1 | 1 |  |  | 1
Хлористый никель | AQ.SOL | NiCl2 | ALL | 120 |  |  | 1 |  |  |  |  | 1
Хлористый никель | AQ.SOL | NiCl2 | ALL | 100 |  |  | 1 | 2 |  | 2 | 1 | 1
Хлористый никель | AQ.SOL | NiCl2 | ALL | 80 |  | 1 | 1 | 1 | 1 | 1 | 1 | 1
Хлористый никель | AQ.SOL | NiCl2 | ALL | 60 | 1 | 1 | 1 | 1 | 1 | 1 | 1 | 1
Хлористый никель | AQ.SOL | NiCl2 | ALL | 40 | 1 | 1 | 1 | 1 | 1 | 1 | 1 | 1
Хлористый никель | AQ.SOL | NiCl2 | ALL | 20 | 1 | 1 | 1 | 1 | 1 | 1 | 1 | 1
Хлористый свинец | AQ.SOL | PbCl2 | SAT | 100 |  |  | 1 |  |  |  | 1 | 1
Хлористый свинец | AQ.SOL | PbCl2 | SAT | 60 | 1 | 1 | 1 | 1 | 1 | 1 | 1 | 1
Хлористый свинец | AQ.SOL | PbCl2 | SAT | 40 | 1 | 1 | 1 | 1 | 1 | 1 | 1 | 1
Хлористый свинец | AQ.SOL | PbCl2 | SAT | 20 | 1 | 1 | 1 | 1 | 1 | 1 | 1 | 1
Хлористый свинец | AQ.SOL | PbCl2 | SAT | 80 |  | 1 | 1 | 1 | 2 | 1 | 1 | 1
Хлористый свинец | AQ.SOL | PbCl2 | SAT | 120 | [7 empty] | 1
Хлористый этилен | TECH.P | CH2ClCH2Cl | 100 | 100 |  |  | 2
Хлористый этилен | TECH.P | CH2ClCH2Cl | 100 | 40 |  |  | 1 |  |  |  | 1 | 1
Хлористый этилен | TECH.P | CH2ClCH2Cl | 100 | 60 |  |  | 1 |  |  |  | 2 | 1
Хлористый этилен | TECH.P | CH2ClCH2Cl | 100 | 80 |  |  | 1 |  |  |  |  | 1
Хлористый этилен | TECH.P | CH2ClCH2Cl | 100 | 120 |  |  | 3
Хлористый этилен | TECH.P | CH2ClCH2Cl | 100 | 20 | 3 | 3 | 1 | 3 | 3 | 3 | 1 | 1
Хлорит кальция | AQ.SOL | Ca(ClO3)2 | SAT | 60 | 1 | 1 | 1 |  |  | 1 | 1 | 1
Хлорит кальция | AQ.SOL | Ca(ClO3)2 | SAT | 40 | 1 | 1 | 1 |  |  | 1 | 1 | 1
Хлорит кальция | AQ.SOL | Ca(ClO3)2 | SAT | 80 |  | 1 | 1 |  |  |  |  | 1
Хлорит кальция | AQ.SOL | Ca(ClO3)2 | SAT | 20 | 1 | 1 | 1 | 1 | 3 | 1 | 1 | 1
Хлорит кальция | AQ.SOL | Ca(ClO3)2 | SAT | 120 | [7 empty] | 1
Хлорит кальция | AQ.SOL | Ca(ClO3)2 | SAT | 100 |  | 2 | 1 |  |  |  |  | 1
Хлорная вода |  | Cl2+H2O | SAT | 80 |  |  | 1 |  |  |  |  | 1
Хлорная вода |  | Cl2+H2O | SAT | 100 |  |  | 1 |  |  |  |  | 1
Хлорная вода |  | Cl2+H2O | SAT | 20 | 2 | 2 | 1 |  | 3 | 2 | 2 | 1
Хлорная вода |  | Cl2+H2O | SAT | 60 |  |  | 1 |  |  |  |  | 1
Хлорная вода |  | Cl2+H2O | SAT | 40 | 2 |  | 1 |  |  |  |  | 1
Хлорная вода |  | Cl2+H2O | SAT | 120
Хлорноватаякислота | AQ.SOL | HClO3 | 10 | 100
Хлорноватаякислота | AQ.SOL | HClO3 | 10 | 120
Хлорноватаякислота | AQ.SOL | HClO3 | 20 | 100
Хлорноватаякислота | AQ.SOL | HClO3 | 10 | 20 | 1 | 3 | 1 |  | 3 | 1 | 3 | 1
Хлорноватаякислота | AQ.SOL | HClO3 | 10 | 60 | 2 |  | 1 |  |  | 2 |  | 1
Хлорноватаякислота | AQ.SOL | HClO3 | 10 | 40 | 1 |  | 1 |  |  | 1 |  | 1
Хлорноватаякислота | AQ.SOL | HClO3 | 20 | 120
Хлорноватаякислота | AQ.SOL | HClO3 | 20 | 20 | 1 | 3 | 1 |  | 3 | 1 | 3 | 1
Хлорноватаякислота | AQ.SOL | HClO3 | 20 | 40 | 1 |  | 1 |  |  | 1 |  | 1
Хлорноватаякислота | AQ.SOL | HClO3 | 20 | 60 | 2 |  | 1 |  |  |  |  | 1
Хлорноватаякислота | AQ.SOL | HClO3 | 20 | 80 |  |  | 1 |  |  |  |  | 1
Хлорноватаякислота | AQ.SOL | HClO3 | 10 | 80 |  |  | 1 |  |  |  |  | 1
Хлорнокислый калий | AQ.SOL | KClO4 | SAT | 40 | 1 | 1 | 1 | 1 |  | 1 | 1 | 1
Хлорнокислый калий | AQ.SOL | KClO4 | SAT | 100 |  |  | 1
Хлорнокислый калий | AQ.SOL | KClO4 | SAT | 80 |  | 2 | 1 | 2 |  |  | 1 | 1
Хлорнокислый калий | AQ.SOL | KClO4 | SAT | 60 | 2 | 1 | 1 | 1 |  | 1 | 1 | 1
Хлорнокислый калий | AQ.SOL | KClO4 | SAT | 20 | 1 | 1 | 1 | 1 | 3 | 1 | 1 | 1
Хлорнокислый калий | AQ.SOL | KClO4 | SAT | 120 |  |  | 1
Хлорнокислый натрий | AQ.SOL | NaClO4 | ND | 60 | 2 | 1 | 1 | 1 |  |  |  | 1
Хлорнокислый натрий | AQ.SOL | NaClO4 | ND | 120 |  |  | 1 |  |  |  |  | 1
Хлорнокислый натрий | AQ.SOL | NaClO4 | ND | 20 | 1 | 1 | 1 | 1 |  |  |  | 1
Хлорнокислый натрий | AQ.SOL | NaClO4 | ND | 100 |  |  | 1 |  |  |  |  | 1
Хлорнокислый натрий | AQ.SOL | NaClO4 | ND | 40 | 1 | 1 | 1 | 1 |  |  |  | 1
Хлорнокислый натрий | AQ.SOL | NaClO4 | ND | 80 |  | 2 | 1 | 2 |  |  |  | 1
Хлороформ | TECH.P | CHCl3 | 100 | 60 |  |  | 2 |  |  |  |  | 1
Хлороформ | TECH.P | CHCl3 | 100 | 40 |  | 3 | 1 |  |  |  |  | 1
Хлороформ | TECH.P | CHCl3 | 100 | 20 | 3 | 2 | 1 | 3 | 3 | 3 | 2 | 1
Хлороформ | TECH.P | CHCl3 | 100 | 80 |  |  | 3 |  |  |  |  | 1
Хлороформ | TECH.P | CHCl3 | 100 | 120
Хлороформ | TECH.P | CHCl3 | 100 | 100 |  |  | 3 |  |  |  |  | 1
Хлорсульфоноваякислота | TECH.P | HClSO3 | 100 | 20 | 3 | 3 | 2 | 3 | 3 | 3 | 3 | 1
Хлорсульфоноваякислота | TECH.P | HClSO3 | 100 | 40 |  | 3 | 3 |  |  |  |  | 1
Хлорсульфоноваякислота | TECH.P | HClSO3 | 100 | 60 |  | 3 | 3 |  |  |  |  | 1
Хлорсульфоноваякислота | TECH.P | HClSO3 | 100 | 80 |  | 3 | 3 |  |  |  |  | 1
Хлорсульфоноваякислота | TECH.P | HClSO3 | 100 | 100 |  | 3 | 3
Хлорсульфоноваякислота | TECH.P | HClSO3 | 100 | 120
Хромат цинка | AQ.SOL | ZnCrO4 | ND | 100 | [7 empty] | 1
Хромат цинка | AQ.SOL | ZnCrO4 | ND | 80 | [7 empty] | 1
Хромат цинка | AQ.SOL | ZnCrO4 | ND | 60 | 1 | 1 | 1 |  |  |  |  | 1
Хромат цинка | AQ.SOL | ZnCrO4 | ND | 40 | 1 | 1 | 1 |  |  |  |  | 1
Хромат цинка | AQ.SOL | ZnCrO4 | ND | 120
Хромат цинка | AQ.SOL | ZnCrO4 | ND | 20 | 1 | 1 | 1 | 1 |  | 1 |  | 1
Хромовая кислота | AQ.SOL | CrO3+H2O | 10 | 120
Хромовая кислота | AQ.SOL | CrO3+H2O | 30 | 100 |  |  | 2 |  |  |  |  | 1
Хромовая кислота | AQ.SOL | CrO3+H2O | 30 | 120 | [7 empty] | 1
Хромовая кислота | AQ.SOL | CrO3+H2O | 10 | 20 | 1 | 2 | 1 | 1 | 3 | 2 | 1 | 1
Хромовая кислота | AQ.SOL | CrO3+H2O | 10 | 40 | 1 | 3 | 1 | 1 |  | 2 | 1 | 1
Хромовая кислота | AQ.SOL | CrO3+H2O | 10 | 60 | 2 | 3 | 1 | 1 |  | 3 | 2 | 1
Хромовая кислота | AQ.SOL | CrO3+H2O | 30 | 80 |  |  | 2 | 2 |  |  |  | 1
Хромовая кислота | AQ.SOL | CrO3+H2O | 10 | 100 |  |  | 2 |  |  |  |  | 1
Хромовая кислота | AQ.SOL | CrO3+H2O | 30 | 20 | 1 | 2 | 1 | 1 | 3 | 2 |  | 1
Хромовая кислота | AQ.SOL | CrO3+H2O | 50 | 20 | 1 | 2 | 1 | 1 | 3 | 2 | 1 | 1
Хромовая кислота | AQ.SOL | CrO3+H2O | 10 | 80 |  |  | 2 |  |  |  |  | 1
Хромовая кислота | AQ.SOL | CrO3+H2O | 50 | 40 | 1 | 3 | 1 |  |  | 3 | 1 | 1
Хромовая кислота | AQ.SOL | CrO3+H2O | 50 | 120 |  |  | 2 |  |  |  |  | 3
Хромовая кислота | AQ.SOL | CrO3+H2O | 50 | 100 |  |  | 2 | 2 |  |  |  | 1
Хромовая кислота | AQ.SOL | CrO3+H2O | 50 | 80 |  |  | 1 |  |  |  |  | 1
Хромовая кислота | AQ.SOL | CrO3+H2O | 50 | 60 | 2 |  | 1 |  |  |  | 1 | 1
Хромовая кислота | AQ.SOL | CrO3+H2O | 30 | 40 | 1 | 3 | 1 | 1 |  |  |  | 1
Хромовая кислота | AQ.SOL | CrO3+H2O | 30 | 60 | 2 | 3 | 1 | 1 |  |  |  | 1
Хромовокислый калий | AQ.SOL | K2CrO4 | SAT | 120 |  |  | 2 |  |  |  |  | 1
Хромовокислый калий | AQ.SOL | K2CrO4 | SAT | 100 |  |  | 1 |  |  |  |  | 1
Хромовокислый калий | AQ.SOL | K2CrO4 | SAT | 80 |  | 2 | 1 | 1 |  |  |  | 1
Хромовокислый калий | AQ.SOL | K2CrO4 | SAT | 60 | 2 | 1 | 1 | 1 | 3 | 1 | 1 | 1
Хромовокислый калий | AQ.SOL | K2CrO4 | SAT | 20 | 1 | 1 | 1 | 1 | 2 | 1 | 1 | 1
Хромовокислый калий | AQ.SOL | K2CrO4 | SAT | 40 | 1 | 1 | 1 | 1 | 2 | 1 | 1 | 1
Хромовокислый натрий | AQ.SOL | Na2CrO4 | DIL | 120
Хромовокислый натрий | AQ.SOL | Na2CrO4 | DIL | 40 | 1 | 1 | 1 |  | 2 | 1 | 1 | 1
Хромовокислый натрий | AQ.SOL | Na2CrO4 | DIL | 20 | 1 | 1 | 1 |  | 1 | 1 | 1 | 1
Хромовокислый натрий | AQ.SOL | Na2CrO4 | DIL | 100 |  |  | 1 |  |  |  |  | 1
Хромовокислый натрий | AQ.SOL | Na2CrO4 | DIL | 80 |  |  | 1 |  |  |  |  | 1
Хромовокислый натрий | AQ.SOL | Na2CrO4 | DIL | 60 | 2 |  | 1 |  | 3 | 1 | 1 | 1
Хромовые квасцы | AQ.SOL | KCr(SO4)2 | SAT | 100 | [6 empty] | 1 | 1
Хромовые квасцы | AQ.SOL | KCr(SO4)2 | SAT | 120
Хромовые квасцы |  | KCr(SO4)2 | ND | 40 | 2 | 1 |  | 1 |  |  | 1
Хромовые квасцы | AQ.SOL | KCr(SO4)2 | SAT | 80 |  |  |  |  | 2 | 2 | 1 | 1
Хромовые квасцы | AQ.SOL | KCr(SO4)2 | SAT | 60 | 1 | 1 |  |  | 1 | 1 | 1 | 1
Хромовые квасцы | AQ.SOL | KCr(SO4)2 | SAT | 40 | 1 | 1 | 1 | 1 | 1 | 1 | 1 | 1
Хромовые квасцы |  | KCr(SO4)2 | ND | 20 | 1 | 1 |  | 1 |  | 1 | 1
Хромовые квасцы |  | KCr(SO4)2 | ND | 60 | 2 | 1 |  | 1 |  |  | 1
Хромовые квасцы |  | KCr(SO4)2 | ND | 80 |  | 2 |  | 1 |  |  | 1
Хромовые квасцы |  | KCr(SO4)2 | ND | 100 |  | 2 |  | 1 |  |  | 1
Хромовые квасцы |  | KCr(SO4)2 | ND | 120
Хромовые квасцы | AQ.SOL | KCr(SO4)2 | SAT | 20 | 1 | 1 | 1 | 1 | 1 | 1 | 1 | 1
Хромовый раствр для нанесения покрытия |  |  | COMM | 100 |  |  | 1 |  |  |  |  | 1
Хромовый раствр для нанесения покрытия |  |  | COMM | 120 |  |  | 1 |  |  |  |  | 1
Хромовый раствр для нанесения покрытия |  |  | COMM | 80 |  |  | 1 | 2 |  |  |  | 1
Хромовый раствр для нанесения покрытия |  |  | COMM | 40 | 1 |  | 1 | 1 |  |  |  | 1
Хромовый раствр для нанесения покрытия |  |  | COMM | 60 | 2 |  | 1 | 1 |  |  |  | 1
Хромовый раствр для нанесения покрытия |  |  | COMM | 20 | 1 | 3 | 1 | 1 |  |  |  | 1
Хторид аммония | AQ.SOL | NH4F | 25 | 120
Хторид аммония | AQ.SOL | NH4F | 25 | 80 |  | 2 | 2
Хторид аммония | AQ.SOL | NH4F | 25 | 60 | 3 | 1 | 1 | 1
Хторид аммония | AQ.SOL | NH4F | 25 | 40 | 2 | 1 | 1 | 1
Хторид аммония | AQ.SOL | NH4F | 25 | 20 | 1 | 1 | 1 | 1 | 1 | 1 | 2
Хторид аммония | AQ.SOL | NH4F | 25 | 100 |  |  | 3 |  |  |  | 3
Царская водка |  | 3HCl+1HNO3 | 100 | 80
Царская водка |  | 3HCl+1HNO3 | 100 | 20 | 2 | 3 | 2 | 2 | 3 | 3 | 2 | 1
Царская водка |  | 3HCl+1HNO3 | 100 | 120
Царская водка |  | 3HCl+1HNO3 | 100 | 40 | 2 | 3 |  | 2
Царская водка |  | 3HCl+1HNO3 | 100 | 100
Царская водка |  | 3HCl+1HNO3 | 100 | 60 | 2 | 3 |  | 2
Цианид калия | AQ.SOL | KCN | SAT | 40 | 1 | 1 | 1 | 1 | 1 |  |  | 1
Цианид калия | AQ.SOL | KCN | SAT | 100 | [7 empty] | 1
Цианид калия | AQ.SOL | KCN | SAT | 80 |  | 2 |  | 1 |  |  |  | 1
Цианид калия | AQ.SOL | KCN | SAT | 60 | 1 | 1 | 2 | 1 | 1 |  |  | 1
Цианид калия | AQ.SOL | KCN | SAT | 120 | [7 empty] | 1
Цианид калия | AQ.SOL | KCN | SAT | 20 | 1 | 1 | 1 | 1 | 1 | 1 | 1 | 1
Цианид меди | AQ.SOL | Cu(CN)2 | ALL | 100 | [7 empty] | 1
Цианид меди | AQ.SOL | Cu(CN)2 | ALL | 80 | [7 empty] | 1
Цианид меди | AQ.SOL | Cu(CN)2 | ALL | 60 |  | 1 | 1 |  |  |  |  | 1
Цианид меди | AQ.SOL | Cu(CN)2 | ALL | 40 | 3 | 1 | 1 |  |  |  |  | 1
Цианид меди | AQ.SOL | Cu(CN)2 | ALL | 20 | 3 | 1 | 1 | 1 | 1 | 1 | 1 | 1
Цианид меди | AQ.SOL | Cu(CN)2 | ALL | 120
Цианид серебра | AQ.SOL | AgCN | ALL | 80 |  |  | 1 |  |  |  |  | 1
Цианид серебра | AQ.SOL | AgCN | ALL | 60 | 1 | 1 | 1 |  |  |  |  | 1
Цианид серебра | AQ.SOL | AgCN | ALL | 120
Цианид серебра | AQ.SOL | AgCN | ALL | 40 | 1 | 1 | 1 |  |  | 1 |  | 1
Цианид серебра | AQ.SOL | AgCN | ALL | 20 | 1 | 1 | 1 | 1 | 1 | 1 | 1 | 1
Цианид серебра | AQ.SOL | AgCN | ALL | 100 |  |  | 1 |  |  |  |  | 1
Цианид цинка | AQ.SOL | Zn(CN)2 | ALL | 120
Цианид цинка | AQ.SOL | Zn(CN)2 | ALL | 100
Цианид цинка | AQ.SOL | Zn(CN)2 | ALL | 80
Цианид цинка | AQ.SOL | Zn(CN)2 | ALL | 60 | 1 |  | 1
Цианид цинка | AQ.SOL | Zn(CN)2 | ALL | 40 | 1 |  | 1
Цианид цинка | AQ.SOL | Zn(CN)2 | ALL | 20 | 1 |  | 1 | 1 |  | 1
Цианистая ртуть | AQ.SOL | Hg(CN)2 | ALL | 20 | 1 | 1 | 1 | 1 | 1 | 1 | 1 | 1
Цианистая ртуть | AQ.SOL | Hg(CN)2 | ALL | 120 |  |  | 1 |  |  |  |  | 1
Цианистая ртуть | AQ.SOL | Hg(CN)2 | ALL | 100 |  |  | 1 |  |  |  |  | 1
Цианистая ртуть | AQ.SOL | Hg(CN)2 | ALL | 80 |  | 1 | 1 | 1 |  |  |  | 1
Цианистая ртуть | AQ.SOL | Hg(CN)2 | ALL | 40 | 1 | 1 | 1 | 1 |  |  | 1 | 1
Цианистая ртуть | AQ.SOL | Hg(CN)2 | ALL | 60 | 1 | 1 | 1 | 1 |  |  | 1 | 1
Цианистый натрий | AQ.SOL | NaCN | ALL | 120 |  |  | 1 |  |  |  |  | 1
Цианистый натрий | AQ.SOL | NaCN | ALL | 20 | 1 | 1 | 1 | 1 | 1 | 1 | 1 | 1
Цианистый натрий | AQ.SOL | NaCN | ALL | 40 | 1 | 1 | 1 | 1 |  | 1 | 1 | 1
Цианистый натрий | AQ.SOL | NaCN | ALL | 60 | 1 | 1 | 1 | 1 |  | 1 | 1 | 1
Цианистый натрий | AQ.SOL | NaCN | ALL | 100 |  |  | 1 |  |  | 2 | 2 | 1
Цианистый натрий | AQ.SOL | NaCN | ALL | 80 |  | 2 | 1 | 2 |  | 1 | 1 | 1
Циановодородная кислота | AQ.SOL | HCN | DIL | 20 | 1 | 1 | 1 |  | 2 | 1 | 1 | 1
Циановодородная кислота | TECH.P | HCN |  | 80 |  |  | 1 |  |  |  |  | 1
Циановодородная кислота | TECH.P | HCN |  | 100 |  |  | 1 |  |  |  |  | 1
Циановодородная кислота | TECH.P | HCN |  | 120 |  |  | 1
Циановодородная кислота | TECH.P | HCN |  | 20 | 1 | 1 | 1 | 1 | 2 | 2 | 2 | 1
Циановодородная кислота | AQ.SOL | HCN | DIL | 40 | 1 | 1 | 1 |  | 2 | 2 |  | 1
Циановодородная кислота | TECH.P | HCN |  | 60 | 2 | 1 | 1 | 1 |  |  |  | 1
Циановодородная кислота | AQ.SOL | HCN | DIL | 120
Циановодородная кислота | AQ.SOL | HCN | DIL | 80
Циановодородная кислота | AQ.SOL | HCN | DIL | 60 | 1 | 1 | 1 |  | 3 | 3 |  | 1
Циановодородная кислота | TECH.P | HCN |  | 40 | 1 | 1 | 1 | 1 | 3 |  |  | 1
Циановодородная кислота | AQ.SOL | HCN | DIL | 100
Циклогексан | TECH.P | C6H12 | 100 | 40 | 3 | 2 | 1 | 3 |  | 3 |  | 1
Циклогексан | TECH.P | C6H12 | 100 | 20 | 3 | 1 | 1 | 3 | 1 | 3 | 1 | 1
Циклогексан | TECH.P | C6H12 | 100 | 60 |  | 2 | 1 |  |  |  |  | 1
Циклогексан | TECH.P | C6H12 | 100 | 100 |  |  | 1 |  |  |  |  | 1
Циклогексан | TECH.P | C6H12 | 100 | 120 |  |  | 2
Циклогексан | TECH.P | C6H12 | 100 | 80 |  |  | 1 |  |  |  |  | 1
Циклогексанол | TECH.P | C6H11OH | 100 | 80 |  |  | 1 |  |  |  |  | 1
Циклогексанол | TECH.P | C6H11OH | 100 | 100 |  |  | 2 |  |  |  |  | 1
Циклогексанол | TECH.P | C6H11OH | 100 | 20 | 3 | 1 | 1 | 3 | 2 | 3 | 1 | 1
Циклогексанол | TECH.P | C6H11OH | 100 | 40 | 3 | 2 | 1 | 3 |  |  | 1 | 1
Циклогексанол | TECH.P | C6H11OH | 100 | 60 |  | 3 | 1 |  |  |  |  | 1
Циклогексанол | TECH.P | C6H11OH | 100 | 120
Циклогексанон | TECH.P | C6H10O | 100 | 100 | [7 empty] | 1
Циклогексанон | TECH.P | C6H10O | 100 | 80 | [7 empty] | 1
Циклогексанон | TECH.P | C6H10O | 100 | 60 |  | 3 | 3 |  |  |  |  | 1
Циклогексанон | TECH.P | C6H10O | 100 | 40 |  | 3 | 2 |  |  |  |  | 1
Циклогексанон | TECH.P | C6H10O | 100 | 120
Циклогексанон | TECH.P | C6H10O | 100 | 20 | 3 | 2 | 1 | 3 | 3 | 2 | 3 | 1
Четырёххлористый углерод | TECH.P | CCl4 | 100 | 20 | 3 | 3 | 1 | 3 | 3 | 3 | 1 | 1
Четырёххлористый углерод | TECH.P | CCl4 | 100 | 120 | [7 empty] | 1
Четырёххлористый углерод | TECH.P | CCl4 | 100 | 40 | 3 |  | 1 |  |  |  | 1 | 1
Четырёххлористый углерод | TECH.P | CCl4 | 100 | 60 |  |  | 2 |  |  |  | 1 | 1
Четырёххлористый углерод | TECH.P | CCl4 | 100 | 80 | [7 empty] | 1
Четырёххлористый углерод | TECH.P | CCl4 | 100 | 100 | [7 empty] | 1
Щавелевокислый натрий | AQ.SOL | Na2C2O4 | SAT | 40 | 1 |  | 1 |  |  |  |  | 1
Щавелевокислый натрий | AQ.SOL | Na2C2O4 | SAT | 120
Щавелевокислый натрий | AQ.SOL | Na2C2O4 | SAT | 100
Щавелевокислый натрий | AQ.SOL | Na2C2O4 | SAT | 60 | 2 |  | 2 |  |  |  |  | 1
Щавелевокислый натрий | AQ.SOL | Na2C2O4 | SAT | 20 | 1 | 1 | 1 | 1 | 1 | 1 | 1 | 1
Щавелевокислый натрий | AQ.SOL | Na2C2O4 | SAT | 80
Эпихлоргидрин | TECH.P | C3H5ClO | 100 | 40 |  |  | 3 |  |  |  |  | 1
Эпихлоргидрин | TECH.P | C3H5ClO | 100 | 120
Эпихлоргидрин | TECH.P | C3H5ClO | 100 | 20 |  | 3 | 3 | 3 | 3 | 3 | 3 | 1
Эпихлоргидрин | TECH.P | C3H5ClO | 100 | 60
Эпихлоргидрин | TECH.P | C3H5ClO | 100 | 80
Эпихлоргидрин | TECH.P | C3H5ClO | 100 | 100
Этилакрилат | TECH.P | CH2=CHCOOCH2CH3 | 100 | 20 | 3 |  | 1 |  | 3 | 2 | 3 | 1
Этилакрилат | TECH.P | CH2=CHCOOCH2CH3 | 100 | 60 |  |  | 3 |  |  |  |  | 1
Этилакрилат | TECH.P | CH2=CHCOOCH2CH3 | 100 | 120
Этилакрилат | TECH.P | CH2=CHCOOCH2CH3 | 100 | 100 | [7 empty] | 1
Этилакрилат | TECH.P | CH2=CHCOOCH2CH3 | 100 | 80 |  |  | 3 |  |  |  |  | 1
Этилакрилат | TECH.P | CH2=CHCOOCH2CH3 | 100 | 40 | 3 |  | 2 |  |  |  |  | 1
Этилацетоацетат | TECH.P | CH3COCH2COOCH2CH3 | 100 | 120
Этилацетоацетат | TECH.P | CH3COCH2COOCH2CH3 | 100 | 20 |  |  | 1 |  | 3 | 1 | 3 | 1
Этилацетоацетат | TECH.P | CH3COCH2COOCH2CH3 | 100 | 40 |  |  | 2 |  |  | 1 |  | 1
Этилацетоацетат | TECH.P | CH3COCH2COOCH2CH3 | 100 | 60 |  |  | 3 |  |  |  |  | 1
Этилацетоацетат | TECH.P | CH3COCH2COOCH2CH3 | 100 | 100 | [7 empty] | 1
Этилацетоацетат | TECH.P | CH3COCH2COOCH2CH3 | 100 | 80 |  |  | 3 |  |  |  |  | 1
Этиленгликоль | TECH.P | HOCH2-CH2OH | 100 | 120
Этиленгликоль | TECH.P | HOCH2-CH2OH | 100 | 100 |  | 1 | 1 |  |  |  |  | 1
Этиленгликоль | TECH.P | HOCH2-CH2OH | 100 | 80 |  | 1 | 1 |  |  |  | 2 | 1
Этиленгликоль | TECH.P | HOCH2-CH2OH | 100 | 60 | 2 | 1 | 1 |  | 2 | 1 | 1 | 1
Этиленгликоль | TECH.P | HOCH2-CH2OH | 100 | 40 | 1 | 1 | 1 |  | 1 | 1 | 1 | 1
Этиленгликоль | TECH.P | HOCH2-CH2OH | 100 | 20 | 1 | 1 | 1 | 1 | 1 | 1 | 1 | 1
Этилендиамин | TECH.P | NH2CH2CH2NH2 | 100 | 120
Этилендиамин | TECH.P | NH2CH2CH2NH2 | 100 | 100
Этилендиамин | TECH.P | NH2CH2CH2NH2 | 100 | 80
Этилендиамин | TECH.P | NH2CH2CH2NH2 | 100 | 60 |  |  | 3 |  | 3 | 1 | 3
Этилендиамин | TECH.P | NH2CH2CH2NH2 | 100 | 40 |  |  | 2 |  | 2 | 1 | 2 | 1
Этилендиамин | TECH.P | NH2CH2CH2NH2 | 100 | 20 | 2 | 3 | 1 |  | 2 | 1 | 2 | 1
Этиленхлоргидрин | TECH.P | ClCH2CH2OH | 100 | 80
Этиленхлоргидрин | TECH.P | ClCH2CH2OH | 100 | 120
Этиленхлоргидрин | TECH.P | ClCH2CH2OH | 100 | 60 | 3 | 2 |  | 3
Этиленхлоргидрин | TECH.P | ClCH2CH2OH | 100 | 100
Этиленхлоргидрин | TECH.P | ClCH2CH2OH | 100 | 40 | 3 | 1 |  | 3 |  | 3
Этиленхлоргидрин | TECH.P | ClCH2CH2OH | 100 | 20 | 3 | 1 | 1 | 3 | 3 | 3
Этиловый эфир монохлоруксусной кислоты | TECH.P | ClCH2COOCH2CH3 | 100 | 100
Этиловый эфир монохлоруксусной кислоты | TECH.P | ClCH2COOCH2CH3 | 100 | 20 | 2 | 1 | 1 |  | 3 | 1 | 2 | 1
Этиловый эфир монохлоруксусной кислоты | TECH.P | ClCH2COOCH2CH3 | 100 | 80
Этиловый эфир монохлоруксусной кислоты | TECH.P | ClCH2COOCH2CH3 | 100 | 120
Этиловый эфир монохлоруксусной кислоты | TECH.P | ClCH2COOCH2CH3 | 100 | 60 |  | 1 | [5 empty] | 1
Этиловый эфир монохлоруксусной кислоты | TECH.P | ClCH2COOCH2CH3 | 100 | 40 |  | 1 | 2 |  |  |  |  | 1
Этиловыйспирт | AQ.SOL | CH3CH2OH | 96 | 120 |  |  | 1 |  |  |  |  | 1
Этиловыйспирт | AQ.SOL | CH3CH2OH | 96 | 100 |  |  | 1 |  |  |  |  | 1
Этиловыйспирт | AQ.SOL | CH3CH2OH | 96 | 80 |  | 2 | 1 | 3 | 2 | 1 | 1 | 1
Этиловыйспирт | AQ.SOL | CH3CH2OH | 96 | 60 | 2 | 2 | 1 | 2 | 2 | 1 | 1 | 1
Этиловыйспирт | AQ.SOL | CH3CH2OH | 96 | 40 | 1 | 1 | 1 | 2 | 1 | 1 | 1 | 1
Этиловыйспирт | AQ.SOL | CH3CH2OH | 96 | 20 | 1 | 1 | 1 | 1 | 1 | 1 | 1 | 1
Эфир этила | TECH.P | CH3CH2OCH2CH3 | 100 | 40 | 3 |  | 1 |  |  |  |  | 1
Эфир этила | TECH.P | CH3CH2OCH2CH3 | 100 | 120
Эфир этила | TECH.P | CH3CH2OCH2CH3 | 100 | 100
Эфир этила | TECH.P | CH3CH2OCH2CH3 | 100 | 80
Эфир этила | TECH.P | CH3CH2OCH2CH3 | 100 | 20 | 3 | 3 | 1 | 3 | 3 | 3 | 3 | 1
Э'Эфир этила | TECH.P | CH3CH2OCH2CH3 | 100 | 60
Янтарная кислота |  | COOH(CH2)2COOH | ND | 20 | 1 | 1 | 1 | 1 | 1 | 1 | 1 | 1
Янтарная кислота |  | COOH(CH2)2COOH | ND | 120 |  |  | 2
Янтарная кислота |  | COOH(CH2)2COOH | ND | 100 |  |  | 1 |  |  |  |  | 1
Янтарная кислота |  | COOH(CH2)2COOH | ND | 80 |  | 2 | 1 | 2 |  |  |  | 1
Янтарная кислота |  | COOH(CH2)2COOH | ND | 60 | 1 | 1 | 1 | 1 |  |  |  | 1
Янтарная кислота |  | COOH(CH2)2COOH | ND | 40 | 1 | 1 | 1 | 1 |  |  |  | 1